## SMA8
Dane podstawowe | [5 empty] | Uwagi |  | Oznaczanie hydrostatyczne |  |  |  | Oznaczanie hydrostatyczne | [6 empty] | Oznaczanie geometryczne | [6 empty] | Hydrost. - geom. |  | Oznaczanie hydrostatyczne | [5 empty] | Badania wytrzymałościowe
Symbol próbki | Gęstość objętośc. | Zaw. asf. | Średnica Bok 1 | Bok 2 | Wyso- kość | Temp. zag. | Uwagi | Masa próbki |  |  | Wchło- nięcie | Objętość | Gęst. strukt. | Objętość |  | Wolna przestrzeń |  |  | Objętość | Gęstość strukt. | Objętość |  | Wolna przestrzeń |  |  | Różnica gęstości | Stopień gęstości | Masa próbki nasączonej |  | Objętość hydrostat. | Gęst. strukt. | Nasią- kliwość | Stopień nasyc. |  | Ściskanie Marshalla |  |  | Rozciąg.pośredn.Marshalla |  | Moduł sztywności RLIT w temperaturze: |  |  |  | Kąt przesun. faz. RLIT w temperaturze: |  |  |  | Moduł sztywności 40 °C |  | Koleinowanie, 60 °C, po:
[8 empty] | suchej | w wodzie | mokrej |  |  |  | asf. w MMA | MM w MMA | w MMA | w MM | wypełn. asf. |  |  | asf. w MMA | MM w MMA | w MMA | w MM | wypełn. asf. |  |  | w wodzie | w powietrzu |  |  |  |  | Stabiln. | Odkształc. | Sztywn. | Siła | Odkształc. | Wytrzym. | -10 | 0 | 10 | 20 | -10 | 0 | 10 | 20 | Pełz. stat. | Pełz. powt. | 1000 | 3000 | 10000 | 30000
| g/cm3 | % (m/m) | mm | mm | mm | oC |  | g | g | g | g | cm3 | g/cm3 | % (V/V) | % (V/V) | % (V/V) | % (V/V) | % (V/V) | cm3 | g/cm3 | % (V/V) | % (V/V) | % (V/V) | % (V/V) | % (V/V) | g/cm3 | % | g | g | cm3 | g/cm3 | g | % | kN | mm | kN/mm | kN | mm | Mpa | MPa | MPa | MPa | MPa | MPa | MPa | MPa | MPa | MPa | MPa | % | % | % | %
Z15x15 | Próbki walcowe z prasy żyratorowej wysokości 150 mm i średnicy 150 mm; Badanie zagęszczalności
SMA8_G50/70
150 obrotów
743 | 2.608 | 6.4 | 150 |  | 154.5 | 156 |  | 6850.8 | 4172.2 | 6852.7 | 1.9 | 2680.5 | 2.555792 | 15.88065 | 82.1175 | 2.001847 | 17.8825 | 88.80555 | 2730.24 | 2.50923 | 15.59133 | 80.62146 | 3.787208 | 19.37854 | 80.45669 | 0.04656221 | 98.17817
744 | 2.608 | 6.4 | 150 |  | 155.6 | 156 |  | 6913.2 | 4205.9 | 6914.2 | 1 | 2708.3 | 2.552598 | 15.8608 | 82.01487 | 2.124326 | 17.98513 | 88.18843 | 2749.679 | 2.514184 | 15.62212 | 80.78066 | 3.597224 | 19.21934 | 81.28331 | 0.03841316 | 98.49513
745 | 2.608 | 6.4 | 150 |  | 156.1 | 156 |  | 6928.6 | 4213.5 | 6929.9 | 1.3 | 2716.4 | 2.550655 | 15.84873 | 81.95247 | 2.198801 | 18.04753 | 87.81661 | 2758.515 | 2.511714 | 15.60677 | 80.70129 | 3.691948 | 19.29871 | 80.86946 | 0.03894128 | 98.47328
Średnia | 2.608 | 6.4 | 150 | #DIV/0! | 155.4 | 156 | #DIV/0! | 6897.533 | 4197.2 | 6898.933 | 1.4 | 2701.733 | 2.553015 | 15.86339 | 82.02828 | 2.108325 | 17.97172 | 88.2702 | 2746.145 | 2.511709 | 15.60674 | 80.70114 | 3.692126 | 19.29886 | 80.86982 | 0.04130555 | 98.3822 | #DIV/0! | #DIV/0! | #DIV/0! | #DIV/0! | #DIV/0! | #DIV/0! | #DIV/0! | #DIV/0! | #DIV/0! | #DIV/0! | #DIV/0! | #DIV/0! | #DIV/0! | #DIV/0! | #DIV/0! | #DIV/0! | #DIV/0! | #DIV/0! | #DIV/0! | #DIV/0! | #DIV/0! | #DIV/0! | #DIV/0! | #DIV/0! | #DIV/0! | #DIV/0!
$A$8:$A$10 | 3 | 3 | 3 | 0 | 3 | 3 | 0 | 3 | 3 | 3 | 3 | 3 | 3 | 3 | 3 | 3 | 3 | 3 | 3 | 3 | 3 | 3 | 3 | 3 | 3 | 3 | 3 | 0 | 0 | 0 | 0 | 0 | 0 | 0 | 0 | 0 | 0 | 0 | 0 | 0 | 0 | 0 | 0 | 0 | 0 | 0 | 0 | 0 | 0 | 0 | 0 | 0 | 0
50 obrotów
746 | 2.608 | 6.4 | 150 |  | 159.5 | 156 |  | 6923.1 | 4176.3 | 6926.5 | 3.4 | 2750.2 | 2.517308 | 15.64152 | 80.88102 | 3.47746 | 19.11898 | 81.81148 | 2818.598 | 2.456221 | 15.26196 | 78.91831 | 5.81973 | 21.08169 | 72.39438 | 0.06108639 | 97.57334
747 | 2.608 | 6.4 | 150 |  | 160.1 | 156 |  | 6919.1 | 4164.5 | 6927.9 | 8.8 | 2763.4 | 2.503836 | 15.55782 | 80.44816 | 3.994024 | 19.55184 | 79.57213 | 2829.201 | 2.445603 | 15.19598 | 78.57713 | 6.226897 | 21.42287 | 70.93342 | 0.05823332 | 97.67424
Średnia | 2.608 | 6.4 | 150 | #DIV/0! | 159.8 | 156 | #DIV/0! | 6921.1 | 4170.4 | 6927.2 | 6.1 | 2756.8 | 2.510572 | 15.59967 | 80.66459 | 3.735742 | 19.33541 | 80.69181 | 2823.899 | 2.450912 | 15.22897 | 78.74772 | 6.023313 | 21.25228 | 71.6639 | 0.05965986 | 97.62379 | #DIV/0! | #DIV/0! | #DIV/0! | #DIV/0! | #DIV/0! | #DIV/0! | #DIV/0! | #DIV/0! | #DIV/0! | #DIV/0! | #DIV/0! | #DIV/0! | #DIV/0! | #DIV/0! | #DIV/0! | #DIV/0! | #DIV/0! | #DIV/0! | #DIV/0! | #DIV/0! | #DIV/0! | #DIV/0! | #DIV/0! | #DIV/0! | #DIV/0! | #DIV/0!
$A$14:$A$15 | 2 | 2 | 2 | 0 | 2 | 2 | 0 | 2 | 2 | 2 | 2 | 2 | 2 | 2 | 2 | 2 | 2 | 2 | 2 | 2 | 2 | 2 | 2 | 2 | 2 | 2 | 2 | 0 | 0 | 0 | 0 | 0 | 0 | 0 | 0 | 0 | 0 | 0 | 0 | 0 | 0 | 0 | 0 | 0 | 0 | 0 | 0 | 0 | 0 | 0 | 0 | 0 | 0
20 obrotów
749 | 2.608 | 6.4 | 150 |  | 167.5 | 156 |  | 6908.9 | 4106.5 | 6931.2 | 22.3 | 2824.7 | 2.445888 | 15.19775 | 78.5863 | 6.215949 | 21.4137 | 70.97209 | 2959.969 | 2.334112 | 14.50322 | 74.99494 | 10.50184 | 25.00506 | 58.00114 | 0.111776 | 95.43004
750 | 2.608 | 6.4 | 150 |  | 167.4 | 156 |  | 6924.2 | 4114.6 | 6951 | 26.8 | 2836.4 | 2.441193 | 15.16858 | 78.43545 | 6.395972 | 21.56455 | 70.34034 | 2958.202 | 2.340678 | 14.54402 | 75.20592 | 10.25006 | 24.79408 | 58.65924 | 0.1005146 | 95.88256
Średnia | 2.608 | 6.4 | 150 | #DIV/0! | 167.45 | 156 | #DIV/0! | 6916.55 | 4110.55 | 6941.1 | 24.55 | 2830.55 | 2.443541 | 15.18316 | 78.51088 | 6.30596 | 21.48912 | 70.65622 | 2959.086 | 2.337395 | 14.52362 | 75.10043 | 10.37595 | 24.89957 | 58.33019 | 0.1061453 | 95.6563 | #DIV/0! | #DIV/0! | #DIV/0! | #DIV/0! | #DIV/0! | #DIV/0! | #DIV/0! | #DIV/0! | #DIV/0! | #DIV/0! | #DIV/0! | #DIV/0! | #DIV/0! | #DIV/0! | #DIV/0! | #DIV/0! | #DIV/0! | #DIV/0! | #DIV/0! | #DIV/0! | #DIV/0! | #DIV/0! | #DIV/0! | #DIV/0! | #DIV/0! | #DIV/0!
$A$19:$A$20 | 2 | 2 | 2 | 0 | 2 | 2 | 0 | 2 | 2 | 2 | 2 | 2 | 2 | 2 | 2 | 2 | 2 | 2 | 2 | 2 | 2 | 2 | 2 | 2 | 2 | 2 | 2 | 0 | 0 | 0 | 0 | 0 | 0 | 0 | 0 | 0 | 0 | 0 | 0 | 0 | 0 | 0 | 0 | 0 | 0 | 0 | 0 | 0 | 0 | 0 | 0 | 0 | 0
SMA8_O80C
150 obrotów
751 | 2.608 | 6.4 | 150 |  | 156.6 | 150 |  | 6916.4 | 4208.2 | 6919.3 | 2.9 | 2711.1 | 2.551142 | 15.85175 | 81.96809 | 2.180153 | 18.03191 | 87.90947 | 2767.35 | 2.499286 | 15.52954 | 80.30197 | 4.168484 | 19.69803 | 78.83806 | 0.05185567 | 97.96735
752 | 2.608 | 6.4 | 150 |  | 155.7 | 165 |  | 6907.4 | 4200.2 | 6909.3 | 1.9 | 2709.1 | 2.549703 | 15.84281 | 81.92187 | 2.23532 | 18.07813 | 87.63523 | 2751.446 | 2.510462 | 15.59899 | 80.66105 | 3.739967 | 19.33895 | 80.66096 | 0.03924119 | 98.46095
753 | 2.608 | 6.4 | 150 |  | 155.2 | 170 |  | 6910.1 | 4208.2 | 6911.2 | 1.1 | 2703 | 2.556456 | 15.88477 | 82.13884 | 1.976388 | 17.86116 | 88.93472 | 2742.61 | 2.519534 | 15.65536 | 80.95254 | 3.392103 | 19.04746 | 82.19131 | 0.03692183 | 98.55574
Średnia | 2.608 | 6.4 | 150 | #DIV/0! | 155.8333 | 161.6667 | #DIV/0! | 6911.3 | 4205.533 | 6913.267 | 1.966667 | 2707.733 | 2.552433 | 15.85978 | 82.0096 | 2.130621 | 17.9904 | 88.1598 | 2753.802 | 2.509761 | 15.59463 | 80.63852 | 3.766851 | 19.36148 | 80.56345 | 0.0426729 | 98.32802 | #DIV/0! | #DIV/0! | #DIV/0! | #DIV/0! | #DIV/0! | #DIV/0! | #DIV/0! | #DIV/0! | #DIV/0! | #DIV/0! | #DIV/0! | #DIV/0! | #DIV/0! | #DIV/0! | #DIV/0! | #DIV/0! | #DIV/0! | #DIV/0! | #DIV/0! | #DIV/0! | #DIV/0! | #DIV/0! | #DIV/0! | #DIV/0! | #DIV/0! | #DIV/0!
$A$25:$A$27 | 3 | 3 | 3 | 0 | 3 | 3 | 0 | 3 | 3 | 3 | 3 | 3 | 3 | 3 | 3 | 3 | 3 | 3 | 3 | 3 | 3 | 3 | 3 | 3 | 3 | 3 | 3 | 0 | 0 | 0 | 0 | 0 | 0 | 0 | 0 | 0 | 0 | 0 | 0 | 0 | 0 | 0 | 0 | 0 | 0 | 0 | 0 | 0 | 0 | 0 | 0 | 0 | 0
50 obrotów
754 | 2.608 | 6.4 | 150 |  | 160.1 | 165 |  | 6911.2 | 4162.5 | 6920 | 8.8 | 2757.5 | 2.506328 | 15.5733 | 80.52824 | 3.898459 | 19.47176 | 79.97891 | 2829.201 | 2.44281 | 15.17863 | 78.48741 | 6.333964 | 21.51259 | 70.55695 | 0.06351797 | 97.4657
755 | 2.608 | 6.4 | 150 |  | 160 | 165 |  | 6912.1 | 4162.9 | 6919.7 | 7.6 | 2756.8 | 2.507291 | 15.57928 | 80.55918 | 3.861539 | 19.44082 | 80.13696 | 2827.433 | 2.444655 | 15.19009 | 78.54669 | 6.263217 | 21.45331 | 70.80535 | 0.06263577 | 97.50185
Średnia | 2.608 | 6.4 | 150 | #DIV/0! | 160.05 | 165 | #DIV/0! | 6911.65 | 4162.7 | 6919.85 | 8.2 | 2757.15 | 2.50681 | 15.57629 | 80.54371 | 3.879999 | 19.45629 | 80.05793 | 2828.317 | 2.443733 | 15.18436 | 78.51705 | 6.29859 | 21.48295 | 70.68115 | 0.06307687 | 97.48378 | #DIV/0! | #DIV/0! | #DIV/0! | #DIV/0! | #DIV/0! | #DIV/0! | #DIV/0! | #DIV/0! | #DIV/0! | #DIV/0! | #DIV/0! | #DIV/0! | #DIV/0! | #DIV/0! | #DIV/0! | #DIV/0! | #DIV/0! | #DIV/0! | #DIV/0! | #DIV/0! | #DIV/0! | #DIV/0! | #DIV/0! | #DIV/0! | #DIV/0! | #DIV/0!
$A$31:$A$32 | 2 | 2 | 2 | 0 | 2 | 2 | 0 | 2 | 2 | 2 | 2 | 2 | 2 | 2 | 2 | 2 | 2 | 2 | 2 | 2 | 2 | 2 | 2 | 2 | 2 | 2 | 2 | 0 | 0 | 0 | 0 | 0 | 0 | 0 | 0 | 0 | 0 | 0 | 0 | 0 | 0 | 0 | 0 | 0 | 0 | 0 | 0 | 0 | 0 | 0 | 0 | 0 | 0
20 obrotów
756 | 2.608 | 6.4 | 150 |  | 164.5 | 166 |  | 6917.5 | 4132.9 | 6932.9 | 15.4 | 2800 | 2.470536 | 15.3509 | 79.37823 | 5.27087 | 20.62177 | 74.44027 | 2906.955 | 2.379638 | 14.7861 | 76.45768 | 8.756218 | 23.54232 | 62.80647 | 0.09089788 | 96.32072
757 | 2.608 | 6.4 | 150 |  | 164.4 | 163 |  | 6909 | 4124.9 | 6925 | 16 | 2800.1 | 2.467412 | 15.33149 | 79.27786 | 5.390649 | 20.72214 | 73.98604 | 2905.188 | 2.37816 | 14.77691 | 76.41018 | 8.812902 | 23.58982 | 62.64107 | 0.08925237 | 96.38275
Średnia | 2.608 | 6.4 | 150 | #DIV/0! | 164.45 | 164.5 | #DIV/0! | 6913.25 | 4128.9 | 6928.95 | 15.7 | 2800.05 | 2.468974 | 15.3412 | 79.32804 | 5.330759 | 20.67196 | 74.21315 | 2906.071 | 2.378899 | 14.78151 | 76.43393 | 8.78456 | 23.56607 | 62.72377 | 0.09007512 | 96.35174 | #DIV/0! | #DIV/0! | #DIV/0! | #DIV/0! | #DIV/0! | #DIV/0! | #DIV/0! | #DIV/0! | #DIV/0! | #DIV/0! | #DIV/0! | #DIV/0! | #DIV/0! | #DIV/0! | #DIV/0! | #DIV/0! | #DIV/0! | #DIV/0! | #DIV/0! | #DIV/0! | #DIV/0! | #DIV/0! | #DIV/0! | #DIV/0! | #DIV/0! | #DIV/0!
$A$36:$A$37 | 2 | 2 | 2 | 0 | 2 | 2 | 0 | 2 | 2 | 2 | 2 | 2 | 2 | 2 | 2 | 2 | 2 | 2 | 2 | 2 | 2 | 2 | 2 | 2 | 2 | 2 | 2 | 0 | 0 | 0 | 0 | 0 | 0 | 0 | 0 | 0 | 0 | 0 | 0 | 0 | 0 | 0 | 0 | 0 | 0 | 0 | 0 | 0 | 0 | 0 | 0 | 0 | 0
P05 | Płyty do koleinowania grubości 50 mm
SMA8_G50/70
1 | 2.608 | 6.4 | 180 | 500 | 50 | 155 |  | 11124.4 | 6736.3 | 11134.6 | 10.2 | 4398.3 | 2.52925 | 15.71573 | 81.26471 | 3.019558 | 18.73529 | 83.88304 | 4500 | 2.472089 | 15.36055 | 79.42813 | 5.211316 | 20.57187 | 74.66776 | 0.05716105 | 97.74 | [22 empty] | 5.9 | 7.3 | 8.3 | 9.8
2 | 2.608 | 6.4 | 180 | 500 | 50 | 155 |  | 11105.6 | 6723.3 | 11112.8 | 7.2 | 4389.5 | 2.530038 | 15.72062 | 81.29002 | 2.989356 | 18.70998 | 84.02266 | 4500 | 2.467911 | 15.33459 | 79.2939 | 5.371506 | 20.7061 | 74.05834 | 0.06212648 | 97.54444 | [22 empty] | 5.9 | 6.9 | 8.4 | 9.6
Średnia | 2.608 | 6.4 | 180 | 500 | 50 | 155 | #DIV/0! | 11115 | 6729.8 | 11123.7 | 8.7 | 4393.9 | 2.529644 | 15.71817 | 81.27737 | 3.004457 | 18.72263 | 83.95285 | 4500 | 2.47 | 15.34757 | 79.36102 | 5.291411 | 20.63898 | 74.36305 | 0.05964376 | 97.64222 | #DIV/0! | #DIV/0! | #DIV/0! | #DIV/0! | #DIV/0! | #DIV/0! | #DIV/0! | #DIV/0! | #DIV/0! | #DIV/0! | #DIV/0! | #DIV/0! | #DIV/0! | #DIV/0! | #DIV/0! | #DIV/0! | #DIV/0! | #DIV/0! | #DIV/0! | #DIV/0! | #DIV/0! | #DIV/0! | 5.9 | 7.1 | 8.35 | 9.7
$A$42:$A$43 | 2 | 2 | 2 | 2 | 2 | 2 | 0 | 2 | 2 | 2 | 2 | 2 | 2 | 2 | 2 | 2 | 2 | 2 | 2 | 2 | 2 | 2 | 2 | 2 | 2 | 2 | 2 | 0 | 0 | 0 | 0 | 0 | 0 | 0 | 0 | 0 | 0 | 0 | 0 | 0 | 0 | 0 | 0 | 0 | 0 | 0 | 0 | 0 | 0 | 2 | 2 | 2 | 2
SMA8_O80C
3 | 2.608 | 6.4 | 180 | 500 | 50 | 175 |  | 10796 | 6539.8 | 10803.4 | 7.4 | 4263.6 | 2.532132 | 15.73364 | 81.35733 | 2.909031 | 18.64267 | 84.39585 | 4500 | 2.399111 | 14.9071 | 77.08336 | 8.009543 | 22.91664 | 65.04923 | 0.1330214 | 94.74667 | [22 empty] | 2 | 2.8 | 4.1 | 4.7
4 | 2.608 | 6.4 | 180 | 500 | 50 | 175 |  | 10804.8 | 6545.6 | 10815.2 | 10.4 | 4269.6 | 2.530635 | 15.72434 | 81.30922 | 2.966442 | 18.69078 | 84.12885 | 4500 | 2.401067 | 14.91925 | 77.14619 | 7.93456 | 22.85381 | 65.28124 | 0.1295685 | 94.88 | [22 empty] | 2.6 | 3.1 | 3.8 | 4.4
Średnia | 2.608 | 6.4 | 180 | 500 | 50 | 175 | #DIV/0! | 10800.4 | 6542.7 | 10809.3 | 8.9 | 4266.6 | 2.531384 | 15.72899 | 81.33328 | 2.937737 | 18.66672 | 84.26235 | 4500 | 2.400089 | 14.91317 | 77.11477 | 7.972052 | 22.88523 | 65.16523 | 0.1312949 | 94.81333 | #DIV/0! | #DIV/0! | #DIV/0! | #DIV/0! | #DIV/0! | #DIV/0! | #DIV/0! | #DIV/0! | #DIV/0! | #DIV/0! | #DIV/0! | #DIV/0! | #DIV/0! | #DIV/0! | #DIV/0! | #DIV/0! | #DIV/0! | #DIV/0! | #DIV/0! | #DIV/0! | #DIV/0! | #DIV/0! | 2.3 | 2.95 | 3.95 | 4.55
$A$47:$A$48 | 2 | 2 | 2 | 2 | 2 | 2 | 0 | 2 | 2 | 2 | 2 | 2 | 2 | 2 | 2 | 2 | 2 | 2 | 2 | 2 | 2 | 2 | 2 | 2 | 2 | 2 | 2 | 0 | 0 | 0 | 0 | 0 | 0 | 0 | 0 | 0 | 0 | 0 | 0 | 0 | 0 | 0 | 0 | 0 | 0 | 0 | 0 | 0 | 0 | 2 | 2 | 2 | 2

## SMA11
Dane podstawowe | [5 empty] | Uwagi |  | Oznaczanie hydrostatyczne |  |  |  | Oznaczanie hydrostatyczne | [6 empty] | Oznaczanie geometryczne | [6 empty] | Hydrost. - geom. |  | Oznaczanie hydrostatyczne | [5 empty] | Badania wytrzymałościowe
Symbol próbki | Gęstość objętośc. | Zaw. asf. | Średnica Bok 1 | Bok 2 | Wyso- kość | Temp. zag. | Uwagi | Masa próbki |  |  | Wchło- nięcie | Objętość | Gęst. strukt. | Objętość |  | Wolna przestrzeń |  |  | Objętość | Gęstość strukt. | Objętość |  | Wolna przestrzeń |  |  | Różnica gęstości | Stopień gęstości | Masa próbki nasączonej |  | Objętość hydrostat. | Gęst. strukt. | Nasią- kliwość | Stopień nasyc. |  | Ściskanie Marshalla |  |  | Rozciąg.pośredn.Marshalla |  | Moduł sztywności RLIT w temperaturze: |  |  |  | Kąt przesun. faz. RLIT w temperaturze: |  |  |  | Moduł sztywności 40 °C |  | Koleinowanie, 60 °C, po:
[8 empty] | suchej | w wodzie | mokrej |  |  |  | asf. w MMA | MM w MMA | w MMA | w MM | wypełn. asf. |  |  | asf. w MMA | MM w MMA | w MMA | w MM | wypełn. asf. |  |  | w wodzie | w powietrzu |  |  |  |  | Stabiln. | Odkształc. | Sztywn. | Siła | Odkształc. | Wytrzym. | -10 | 0 | 10 | 20 | -10 | 0 | 10 | 20 | Pełz. stat. | Pełz. powt. | 1000 | 3000 | 10000 | 30000
| g/cm3 | % (m/m) | mm | mm | mm | oC |  | g | g | g | g | cm3 | g/cm3 | % (V/V) | % (V/V) | % (V/V) | % (V/V) | % (V/V) | cm3 | g/cm3 | % (V/V) | % (V/V) | % (V/V) | % (V/V) | % (V/V) | g/cm3 | % | g | g | cm3 | g/cm3 | g | % | kN | mm | kN/mm | kN | mm | Mpa | MPa | MPa | MPa | MPa | MPa | MPa | MPa | MPa | MPa | MPa | % | % | % | %
Z15x15 | Próbki walcowe z prasy żyratorowej wysokości 150 mm i średnicy 150 mm; Badanie zagęszczalności
SMA11_G50/70
150 obrotów
768 | 2.633 | 6 | 150 |  | 155.2 | 155 |  | 6975 | 4278.1 | 6976.6 | 1.6 | 2698.5 | 2.584769 | 15.05691 | 83.11131 | 1.831777 | 16.88869 | 89.15382 | 2742.61 | 2.543198 | 14.81474 | 81.77461 | 3.410652 | 18.22539 | 81.28627 | 0.04157177 | 98.39166
769 | 2.633 | 6 | 150 |  | 155.1 | 155 |  | 6979.7 | 4283.2 | 6980.7 | 1 | 2697.5 | 2.58747 | 15.07264 | 83.19815 | 1.729211 | 16.80185 | 89.70821 | 2740.843 | 2.546552 | 14.83428 | 81.88247 | 3.283249 | 18.11753 | 81.87806 | 0.04091782 | 98.41862
770 | 2.633 | 6 | 150 |  | 156.7 | 159 |  | 6979.7 | 4280.6 | 6981.5 | 1.8 | 2700.9 | 2.584213 | 15.05367 | 83.09342 | 1.852918 | 16.90658 | 89.04026 | 2769.118 | 2.52055 | 14.68282 | 81.0464 | 4.270784 | 18.9536 | 77.46716 | 0.06366242 | 97.53649
Średnia | 2.633 | 6 | 150 | #DIV/0! | 155.6667 | 156.3333 | #DIV/0! | 6978.133 | 4280.633 | 6979.6 | 1.466667 | 2698.967 | 2.585484 | 15.06107 | 83.13429 | 1.804635 | 16.86571 | 89.30076 | 2750.857 | 2.536767 | 14.77728 | 81.56782 | 3.654895 | 18.43218 | 80.2105 | 0.04871734 | 98.11559 | #DIV/0! | #DIV/0! | #DIV/0! | #DIV/0! | #DIV/0! | #DIV/0! | #DIV/0! | #DIV/0! | #DIV/0! | #DIV/0! | #DIV/0! | #DIV/0! | #DIV/0! | #DIV/0! | #DIV/0! | #DIV/0! | #DIV/0! | #DIV/0! | #DIV/0! | #DIV/0! | #DIV/0! | #DIV/0! | #DIV/0! | #DIV/0! | #DIV/0! | #DIV/0!
$A$8:$A$10 | 3 | 3 | 3 | 0 | 3 | 3 | 0 | 3 | 3 | 3 | 3 | 3 | 3 | 3 | 3 | 3 | 3 | 3 | 3 | 3 | 3 | 3 | 3 | 3 | 3 | 3 | 3 | 0 | 0 | 0 | 0 | 0 | 0 | 0 | 0 | 0 | 0 | 0 | 0 | 0 | 0 | 0 | 0 | 0 | 0 | 0 | 0 | 0 | 0 | 0 | 0 | 0 | 0
50 obrotów
771 | 2.633 | 6 | 150 |  | 159.2 | 159 |  | 6980.9 | 4261.1 | 6986.3 | 5.4 | 2725.2 | 2.56161 | 14.922 | 82.36665 | 2.71135 | 17.63335 | 84.62374 | 2813.296 | 2.481395 | 14.45473 | 79.7874 | 5.75787 | 20.2126 | 71.51346 | 0.08021486 | 96.86858
772 | 2.633 | 6 | 150 |  | 159.6 | 155 |  | 6983.5 | 4259.3 | 6987.8 | 4.3 | 2728.5 | 2.559465 | 14.9095 | 82.29767 | 2.792825 | 17.70233 | 84.2234 | 2820.365 | 2.476098 | 14.42387 | 79.61707 | 5.959053 | 20.38293 | 70.76448 | 0.08336678 | 96.7428
Średnia | 2.633 | 6 | 150 | #DIV/0! | 159.4 | 157 | #DIV/0! | 6982.2 | 4260.2 | 6987.05 | 4.85 | 2726.85 | 2.560538 | 14.91575 | 82.33216 | 2.752088 | 17.66784 | 84.42357 | 2816.831 | 2.478747 | 14.4393 | 79.70224 | 5.858462 | 20.29776 | 71.13897 | 0.08179082 | 96.80569 | #DIV/0! | #DIV/0! | #DIV/0! | #DIV/0! | #DIV/0! | #DIV/0! | #DIV/0! | #DIV/0! | #DIV/0! | #DIV/0! | #DIV/0! | #DIV/0! | #DIV/0! | #DIV/0! | #DIV/0! | #DIV/0! | #DIV/0! | #DIV/0! | #DIV/0! | #DIV/0! | #DIV/0! | #DIV/0! | #DIV/0! | #DIV/0! | #DIV/0! | #DIV/0!
$A$14:$A$15 | 2 | 2 | 2 | 0 | 2 | 2 | 0 | 2 | 2 | 2 | 2 | 2 | 2 | 2 | 2 | 2 | 2 | 2 | 2 | 2 | 2 | 2 | 2 | 2 | 2 | 2 | 2 | 0 | 0 | 0 | 0 | 0 | 0 | 0 | 0 | 0 | 0 | 0 | 0 | 0 | 0 | 0 | 0 | 0 | 0 | 0 | 0 | 0 | 0 | 0 | 0 | 0 | 0
20 obrotów
773 | 2.633 | 6 | 150 |  | 165.8 | 155 |  | 6982.5 | 4206.2 | 6997.2 | 14.7 | 2791 | 2.501791 | 14.57354 | 80.44322 | 4.983233 | 19.55678 | 74.51915 | 2929.928 | 2.383164 | 13.88251 | 76.62886 | 9.488626 | 23.37114 | 59.40024 | 0.118627 | 95.25832
774 | 2.633 | 6 | 150 |  | 165.3 | 155 |  | 6982.5 | 4205.3 | 6994.6 | 12.1 | 2789.3 | 2.503316 | 14.58242 | 80.49225 | 4.925323 | 19.50775 | 74.75196 | 2921.092 | 2.390373 | 13.9245 | 76.86065 | 9.214847 | 23.13935 | 60.17673 | 0.1129432 | 95.48826
Średnia | 2.633 | 6 | 150 | #DIV/0! | 165.55 | 155 | #DIV/0! | 6982.5 | 4205.75 | 6995.9 | 13.4 | 2790.15 | 2.502554 | 14.57798 | 80.46774 | 4.954278 | 19.53226 | 74.63556 | 2925.51 | 2.386769 | 13.90351 | 76.74476 | 9.351736 | 23.25524 | 59.78848 | 0.1157851 | 95.37329 | #DIV/0! | #DIV/0! | #DIV/0! | #DIV/0! | #DIV/0! | #DIV/0! | #DIV/0! | #DIV/0! | #DIV/0! | #DIV/0! | #DIV/0! | #DIV/0! | #DIV/0! | #DIV/0! | #DIV/0! | #DIV/0! | #DIV/0! | #DIV/0! | #DIV/0! | #DIV/0! | #DIV/0! | #DIV/0! | #DIV/0! | #DIV/0! | #DIV/0! | #DIV/0!
$A$19:$A$20 | 2 | 2 | 2 | 0 | 2 | 2 | 0 | 2 | 2 | 2 | 2 | 2 | 2 | 2 | 2 | 2 | 2 | 2 | 2 | 2 | 2 | 2 | 2 | 2 | 2 | 2 | 2 | 0 | 0 | 0 | 0 | 0 | 0 | 0 | 0 | 0 | 0 | 0 | 0 | 0 | 0 | 0 | 0 | 0 | 0 | 0 | 0 | 0 | 0 | 0 | 0 | 0 | 0
SMA11_O80C
150 obrotów
775 | 2.633 | 6 | 150 |  | 153.4 | 170 |  | 6971.9 | 4279.8 | 6972.9 | 1 | 2693.1 | 2.588801 | 15.08039 | 83.24095 | 1.678655 | 16.75905 | 89.98359 | 2710.802 | 2.571896 | 14.98192 | 82.69738 | 2.320702 | 17.30262 | 86.58757 | 0.01690509 | 99.34699
776 | 2.633 | 6 | 150 |  | 154.5 | 170 |  | 6978.7 | 4283.2 | 6979.9 | 1.2 | 2696.7 | 2.587867 | 15.07495 | 83.21091 | 1.714142 | 16.78909 | 89.79015 | 2730.24 | 2.556075 | 14.88976 | 82.18868 | 2.92156 | 17.81132 | 83.59717 | 0.03179134 | 98.77152
777 | 2.633 | 6 | 150 |  | 157.3 | 175 |  | 6980.6 | 4275.6 | 6983.1 | 2.5 | 2707.5 | 2.578246 | 15.01891 | 82.90155 | 2.079544 | 17.09845 | 87.83782 | 2779.72 | 2.51126 | 14.6287 | 80.74767 | 4.623634 | 19.25233 | 75.98403 | 0.06698589 | 97.40188
Średnia | 2.633 | 6 | 150 | #DIV/0! | 155.0667 | 171.6667 | #DIV/0! | 6977.067 | 4279.533 | 6978.633 | 1.566667 | 2699.1 | 2.584971 | 15.05808 | 83.1178 | 1.824113 | 16.8822 | 89.20385 | 2740.254 | 2.54641 | 14.83346 | 81.87791 | 3.288632 | 18.12209 | 82.05626 | 0.03856077 | 98.5068 | #DIV/0! | #DIV/0! | #DIV/0! | #DIV/0! | #DIV/0! | #DIV/0! | #DIV/0! | #DIV/0! | #DIV/0! | #DIV/0! | #DIV/0! | #DIV/0! | #DIV/0! | #DIV/0! | #DIV/0! | #DIV/0! | #DIV/0! | #DIV/0! | #DIV/0! | #DIV/0! | #DIV/0! | #DIV/0! | #DIV/0! | #DIV/0! | #DIV/0! | #DIV/0!
$A$25:$A$27 | 3 | 3 | 3 | 0 | 3 | 3 | 0 | 3 | 3 | 3 | 3 | 3 | 3 | 3 | 3 | 3 | 3 | 3 | 3 | 3 | 3 | 3 | 3 | 3 | 3 | 3 | 3 | 0 | 0 | 0 | 0 | 0 | 0 | 0 | 0 | 0 | 0 | 0 | 0 | 0 | 0 | 0 | 0 | 0 | 0 | 0 | 0 | 0 | 0 | 0 | 0 | 0 | 0
50 obrotów
778 | 2.633 | 6 | 150 |  | 160.5 | 175 |  | 6981 | 4252.2 | 6985.5 | 4.5 | 2733.3 | 2.554056 | 14.87799 | 82.12374 | 2.998271 | 17.87626 | 83.22764 | 2836.269 | 2.461332 | 14.33786 | 79.14228 | 6.519862 | 20.85772 | 68.74125 | 0.09272352 | 96.36956
779 | 2.633 | 6 | 150 |  | 160.4 | 170 |  | 6977 | 4251.8 | 6981.9 | 4.9 | 2730.1 | 2.555584 | 14.8869 | 82.17288 | 2.940219 | 17.82712 | 83.50704 | 2834.502 | 2.461455 | 14.33857 | 79.14625 | 6.515179 | 20.85375 | 68.75776 | 0.09412871 | 96.31674
Średnia | 2.633 | 6 | 150 | #DIV/0! | 160.45 | 172.5 | #DIV/0! | 6979 | 4252 | 6983.7 | 4.7 | 2731.7 | 2.55482 | 14.88245 | 82.14831 | 2.969245 | 17.85169 | 83.36734 | 2835.386 | 2.461394 | 14.33822 | 79.14426 | 6.517521 | 20.85574 | 68.74951 | 0.09342611 | 96.34315 | #DIV/0! | #DIV/0! | #DIV/0! | #DIV/0! | #DIV/0! | #DIV/0! | #DIV/0! | #DIV/0! | #DIV/0! | #DIV/0! | #DIV/0! | #DIV/0! | #DIV/0! | #DIV/0! | #DIV/0! | #DIV/0! | #DIV/0! | #DIV/0! | #DIV/0! | #DIV/0! | #DIV/0! | #DIV/0! | #DIV/0! | #DIV/0! | #DIV/0! | #DIV/0!
$A$31:$A$32 | 2 | 2 | 2 | 0 | 2 | 2 | 0 | 2 | 2 | 2 | 2 | 2 | 2 | 2 | 2 | 2 | 2 | 2 | 2 | 2 | 2 | 2 | 2 | 2 | 2 | 2 | 2 | 0 | 0 | 0 | 0 | 0 | 0 | 0 | 0 | 0 | 0 | 0 | 0 | 0 | 0 | 0 | 0 | 0 | 0 | 0 | 0 | 0 | 0 | 0 | 0 | 0 | 0
20 obrotów
780 | 2.633 | 6 | 150 |  | 165.9 | 170 |  | 6983.9 | 4205.2 | 6997.9 | 14 | 2792.7 | 2.50077 | 14.56759 | 80.41038 | 5.022033 | 19.58962 | 74.36381 | 2931.695 | 2.382206 | 13.87693 | 76.59803 | 9.525047 | 23.40197 | 59.2981 | 0.1185643 | 95.25889
781 | 2.633 | 6 | 150 |  | 165.3 | 174 |  | 6981.5 | 4200.3 | 6993.2 | 11.7 | 2792.9 | 2.499731 | 14.56154 | 80.37699 | 5.061471 | 19.62301 | 74.20645 | 2921.092 | 2.390031 | 13.92251 | 76.84964 | 9.227848 | 23.15036 | 60.1395 | 0.1097007 | 95.6115
Średnia | 2.633 | 6 | 150 | #DIV/0! | 165.6 | 172 | #DIV/0! | 6982.7 | 4202.75 | 6995.55 | 12.85 | 2792.8 | 2.500251 | 14.56457 | 80.39368 | 5.041752 | 19.60632 | 74.28513 | 2926.394 | 2.386118 | 13.89972 | 76.72384 | 9.376448 | 23.27616 | 59.7188 | 0.1141325 | 95.43519 | #DIV/0! | #DIV/0! | #DIV/0! | #DIV/0! | #DIV/0! | #DIV/0! | #DIV/0! | #DIV/0! | #DIV/0! | #DIV/0! | #DIV/0! | #DIV/0! | #DIV/0! | #DIV/0! | #DIV/0! | #DIV/0! | #DIV/0! | #DIV/0! | #DIV/0! | #DIV/0! | #DIV/0! | #DIV/0! | #DIV/0! | #DIV/0! | #DIV/0! | #DIV/0!
$A$36:$A$37 | 2 | 2 | 2 | 0 | 2 | 2 | 0 | 2 | 2 | 2 | 2 | 2 | 2 | 2 | 2 | 2 | 2 | 2 | 2 | 2 | 2 | 2 | 2 | 2 | 2 | 2 | 2 | 0 | 0 | 0 | 0 | 0 | 0 | 0 | 0 | 0 | 0 | 0 | 0 | 0 | 0 | 0 | 0 | 0 | 0 | 0 | 0 | 0 | 0 | 0 | 0 | 0 | 0
P05 | Płyty do koleinowania grubości 50 mm
SMA11_G50/70
1 | 2.633 | 6 | 180 | 500 | 50 | 155 |  | 10811 | 6594 | 10818 | 7 | 4224 | 2.559422 | 14.90926 | 82.2963 | 2.794442 | 17.7037 | 84.21549 | 4500 | 2.402444 | 13.99482 | 77.2488 | 8.756383 | 22.7512 | 61.51244 | 0.1569779 | 93.86667 | [22 empty] | 4.097333 | 4.958667 | 5.969333 | 6.918667
3 | 2.633 | 6 | 180 | 500 | 50 | 155 |  | 10690.6 | 6521.6 | 10697 | 6.4 | 4175.4 | 2.560377 | 14.91482 | 82.32701 | 2.758168 | 17.67299 | 84.39331 | 4500 | 2.375689 | 13.83896 | 76.38849 | 9.772545 | 23.61151 | 58.6111 | 0.1846886 | 92.78667 | [22 empty] | 5.041333 | 5.921333 | 6.7 | 7.82
Średnia | 2.633 | 6 | 180 | 500 | 50 | 155 | #DIV/0! | 10750.8 | 6557.8 | 10757.5 | 6.7 | 4199.7 | 2.5599 | 14.91204 | 82.31166 | 2.776305 | 17.68834 | 84.3044 | 4500 | 2.389067 | 13.91689 | 76.81864 | 9.264464 | 23.18136 | 60.06177 | 0.1708332 | 93.32667 | #DIV/0! | #DIV/0! | #DIV/0! | #DIV/0! | #DIV/0! | #DIV/0! | #DIV/0! | #DIV/0! | #DIV/0! | #DIV/0! | #DIV/0! | #DIV/0! | #DIV/0! | #DIV/0! | #DIV/0! | #DIV/0! | #DIV/0! | #DIV/0! | #DIV/0! | #DIV/0! | #DIV/0! | #DIV/0! | 4.569333 | 5.44 | 6.334667 | 7.369333
$A$42:$A$43 | 2 | 2 | 2 | 2 | 2 | 2 | 0 | 2 | 2 | 2 | 2 | 2 | 2 | 2 | 2 | 2 | 2 | 2 | 2 | 2 | 2 | 2 | 2 | 2 | 2 | 2 | 2 | 0 | 0 | 0 | 0 | 0 | 0 | 0 | 0 | 0 | 0 | 0 | 0 | 0 | 0 | 0 | 0 | 0 | 0 | 0 | 0 | 0 | 0 | 2 | 2 | 2 | 2
SMA11_O80C
1 | 2.633 | 6 | 180 | 500 | 50 | 175 |  | 10558.6 | 6421.2 | 10570.2 | 11.6 | 4149 | 2.544854 | 14.82439 | 81.82787 | 3.347733 | 18.17213 | 81.57765 | 4500 | 2.346356 | 13.66809 | 75.4453 | 10.88661 | 24.5547 | 55.66385 | 0.1984986 | 92.2 | [22 empty] | 2.373333 | 2.96 | 3.786667 | 4.12
2 | 2.633 | 6 | 180 | 500 | 50 | 175 |  | 10696 | 6518.8 | 10705.6 | 9.6 | 4186.8 | 2.554696 | 14.88172 | 82.14432 | 2.973957 | 17.85568 | 83.34448 | 4500 | 2.376889 | 13.84595 | 76.42708 | 9.72697 | 23.57292 | 58.73669 | 0.1778068 | 93.04 | [22 empty] | 2.2 | 3.293333 | 4.773333 | 5.16
Średnia | 2.633 | 6 | 180 | 500 | 50 | 175 | #DIV/0! | 10627.3 | 6470 | 10637.9 | 10.6 | 4167.9 | 2.549775 | 14.85306 | 81.9861 | 3.160845 | 18.0139 | 82.46106 | 4500 | 2.361622 | 13.75702 | 75.93619 | 10.30679 | 24.06381 | 57.20027 | 0.1881527 | 92.62 | #DIV/0! | #DIV/0! | #DIV/0! | #DIV/0! | #DIV/0! | #DIV/0! | #DIV/0! | #DIV/0! | #DIV/0! | #DIV/0! | #DIV/0! | #DIV/0! | #DIV/0! | #DIV/0! | #DIV/0! | #DIV/0! | #DIV/0! | #DIV/0! | #DIV/0! | #DIV/0! | #DIV/0! | #DIV/0! | 2.286667 | 3.126667 | 4.28 | 4.64
$A$47:$A$48 | 2 | 2 | 2 | 2 | 2 | 2 | 0 | 2 | 2 | 2 | 2 | 2 | 2 | 2 | 2 | 2 | 2 | 2 | 2 | 2 | 2 | 2 | 2 | 2 | 2 | 2 | 2 | 0 | 0 | 0 | 0 | 0 | 0 | 0 | 0 | 0 | 0 | 0 | 0 | 0 | 0 | 0 | 0 | 0 | 0 | 0 | 0 | 0 | 0 | 2 | 2 | 2 | 2
P05
SMA11_G50/70
1 | 2.633 | 6 | [5 empty] | 10966.2 | 6700.6 | 10974.6 | 8.4 | 4274 | 2.565793 | 14.94637 | 82.50115 | 2.552481 | 17.49885 | 85.41343
Średnia | 2.633 | 6 | #DIV/0! | #DIV/0! | #DIV/0! | #DIV/0! | #DIV/0! | 10966.2 | 6700.6 | 10974.6 | 8.4 | 4274 | 2.565793 | 14.94637 | 82.50115 | 2.552481 | 17.49885 | 85.41343 | #DIV/0! | #DIV/0! | #DIV/0! | #DIV/0! | #DIV/0! | #DIV/0! | #DIV/0! | #DIV/0! | #DIV/0! | #DIV/0! | #DIV/0! | #DIV/0! | #DIV/0! | #DIV/0! | #DIV/0! | #DIV/0! | #DIV/0! | #DIV/0! | #DIV/0! | #DIV/0! | #DIV/0! | #DIV/0! |  | #DIV/0! | #DIV/0! | #DIV/0! |  | #DIV/0! | #DIV/0! | #DIV/0! | #DIV/0! | #DIV/0! |  | #DIV/0! | #DIV/0!
$A$55:$A$55 | 1 | 1 | 0 | 0 | 0 | 0 | 0 | 1 | 1 | 1 | 1 | 1 | 1 | 1 | 1 | 1 | 1 | 1 | 0 | 0 | 0 | 0 | 0 | 0 | 0 | 0 | 0 | 0 | 0 | 0 | 0 | 0 | 0 | 0 | 0 | 0 | 0 | 0 | 0 | 0 |  | 0 | 0 | 0 |  | 0 | 0 | 0 | 0 | 0 |  | 0 | 0

## BA12
Dane podstawowe | [5 empty] | Uwagi |  | Oznaczanie hydrostatyczne |  |  |  | Oznaczanie hydrostatyczne | [6 empty] | Oznaczanie geometryczne | [6 empty] | Hydrost. - geom. |  | Oznaczanie hydrostatyczne | [5 empty] | Badania wytrzymałościowe
Symbol próbki | Gęstość objętośc. | Zaw. asf. | Średnica Bok 1 | Bok 2 | Wyso- kość | Temp. zag. | Uwagi | Masa próbki |  |  | Wchło- nięcie | Objętość | Gęst. strukt. | Objętość |  | Wolna przestrzeń |  |  | Objętość | Gęstość strukt. | Objętość |  | Wolna przestrzeń |  |  | Różnica gęstości | Stopień gęstości | Masa próbki nasączonej |  | Objętość hydrostat. | Gęst. strukt. | Nasią- kliwość | Stopień nasyc. |  | Ściskanie Marshalla |  |  | Rozciąg.pośredn.Marshalla |  | Moduł sztywności RLIT w temperaturze: |  |  |  | Kąt przesun. faz. RLIT w temperaturze: |  |  |  | Moduł sztywności 40 °C |  | Koleinowanie, 60 °C, po:
[8 empty] | suchej | w wodzie | mokrej |  |  |  | asf. w MMA | MM w MMA | w MMA | w MM | wypełn. asf. |  |  | asf. w MMA | MM w MMA | w MMA | w MM | wypełn. asf. |  |  | w wodzie | w powietrzu |  |  |  |  | Stabiln. | Odkształc. | Sztywn. | Siła | Odkształc. | Wytrzym. | -10 | 0 | 10 | 20 | -10 | 0 | 10 | 20 | Pełz. stat. | Pełz. powt. | 1000 | 3000 | 10000 | 30000
| g/cm3 | % (m/m) | mm | mm | mm | oC |  | g | g | g | g | cm3 | g/cm3 | % (V/V) | % (V/V) | % (V/V) | % (V/V) | % (V/V) | cm3 | g/cm3 | % (V/V) | % (V/V) | % (V/V) | % (V/V) | % (V/V) | g/cm3 | % | g | g | cm3 | g/cm3 | g | % | kN | mm | kN/mm | kN | mm | Mpa | MPa | MPa | MPa | MPa | MPa | MPa | MPa | MPa | MPa | MPa | % | % | % | %
Z15x15 | Próbki walcowe z prasy żyratorowej wysokości 150 mm i średnicy 150 mm; Badanie zagęszczalności
BA12_G50/70
150 obrotów
728 | 2.608 | 5 | 150 |  | 152.5 | 155 |  | 6907.6 | 4235.5 | 6909.9 | 2.3 | 2674.4 | 2.58286 | 12.53815 | 86.49788 | 0.9639683 | 13.50212 | 92.86062 | 2694.897 | 2.563214 | 12.44279 | 85.83997 | 1.717238 | 14.16003 | 87.87263 | 0.01964529 | 99.2394
729 | 2.608 | 5 | 150 |  | 152.6 | 155 |  | 6894 | 4224.4 | 6894.2 | 0.2 | 2669.8 | 2.582216 | 12.53503 | 86.47632 | 0.9886543 | 13.52368 | 92.68946 | 2696.665 | 2.556491 | 12.41015 | 85.61483 | 1.975021 | 14.38517 | 86.27044 | 0.02572444 | 99.00378
Średnia | 2.608 | 5 | 150 | #DIV/0! | 152.55 | 155 | #DIV/0! | 6900.8 | 4229.95 | 6902.05 | 1.25 | 2672.1 | 2.582538 | 12.53659 | 86.4871 | 0.9763113 | 13.5129 | 92.77504 | 2695.781 | 2.559853 | 12.42647 | 85.7274 | 1.84613 | 14.2726 | 87.07154 | 0.02268486 | 99.12159 | #DIV/0! | #DIV/0! | #DIV/0! | #DIV/0! | #DIV/0! | #DIV/0! | #DIV/0! | #DIV/0! | #DIV/0! | #DIV/0! | #DIV/0! | #DIV/0! | #DIV/0! | #DIV/0! | #DIV/0! | #DIV/0! | #DIV/0! | #DIV/0! | #DIV/0! | #DIV/0! | #DIV/0! | #DIV/0! | #DIV/0! | #DIV/0! | #DIV/0! | #DIV/0!
$A$8:$A$9 | 2 | 2 | 2 | 0 | 2 | 2 | 0 | 2 | 2 | 2 | 2 | 2 | 2 | 2 | 2 | 2 | 2 | 2 | 2 | 2 | 2 | 2 | 2 | 2 | 2 | 2 | 2 | 0 | 0 | 0 | 0 | 0 | 0 | 0 | 0 | 0 | 0 | 0 | 0 | 0 | 0 | 0 | 0 | 0 | 0 | 0 | 0 | 0 | 0 | 0 | 0 | 0 | 0
50 obrotów
730 | 2.608 | 5 | 150 |  | 154.7 | 155 |  | 6912.3 | 4211.2 | 6914.4 | 2.1 | 2703.2 | 2.55708 | 12.41301 | 85.63455 | 1.952435 | 14.36545 | 86.40881 | 2733.775 | 2.528482 | 12.27418 | 84.67681 | 3.049003 | 15.32319 | 80.10203 | 0.0285985 | 98.8816
20 obrotów
731 | 2.608 | 5 | 150 |  | 157.5 | 155 |  | 6913.5 | 4181.2 | 6921.5 | 8 | 2740.3 | 2.522899 | 12.24708 | 84.48984 | 3.263077 | 15.51016 | 78.96168 | 2783.255 | 2.483962 | 12.05807 | 83.18589 | 4.756045 | 16.81411 | 71.71397 | 0.0389366 | 98.45667
BA12_O30B
150 obrotów
735 | 2.608 | 5 | 150 |  | 152.9 | 168 |  | 6904.2 | 4228.4 | 6905.5 | 1.3 | 2677.1 | 2.578985 | 12.51934 | 86.36811 | 1.112549 | 13.63189 | 91.83863 | 2701.966 | 2.55525 | 12.40413 | 85.57327 | 2.022604 | 14.42673 | 85.98016 | 0.02373424 | 99.07971
736 | 2.608 | 5 | 150 |  | 153.1 | 168 |  | 6907.1 | 4226.4 | 6908.5 | 1.4 | 2682.1 | 2.575258 | 12.50125 | 86.24331 | 1.255437 | 13.75669 | 90.87399 | 2705.5 | 2.552984 | 12.39313 | 85.49738 | 2.109496 | 14.50262 | 85.45439 | 0.02227384 | 99.13508
Średnia | 2.608 | 5 | 150 | #DIV/0! | 153 | 168 | #DIV/0! | 6905.65 | 4227.4 | 6907 | 1.35 | 2679.6 | 2.577121 | 12.5103 | 86.30571 | 1.183993 | 13.69429 | 91.35631 | 2703.733 | 2.554117 | 12.39863 | 85.53532 | 2.06605 | 14.46468 | 85.71728 | 0.02300404 | 99.10739 | #DIV/0! | #DIV/0! | #DIV/0! | #DIV/0! | #DIV/0! | #DIV/0! | #DIV/0! | #DIV/0! | #DIV/0! | #DIV/0! | #DIV/0! | #DIV/0! | #DIV/0! | #DIV/0! | #DIV/0! | #DIV/0! | #DIV/0! | #DIV/0! | #DIV/0! | #DIV/0! | #DIV/0! | #DIV/0! | #DIV/0! | #DIV/0! | #DIV/0! | #DIV/0!
$A$18:$A$19 | 2 | 2 | 2 | 0 | 2 | 2 | 0 | 2 | 2 | 2 | 2 | 2 | 2 | 2 | 2 | 2 | 2 | 2 | 2 | 2 | 2 | 2 | 2 | 2 | 2 | 2 | 2 | 0 | 0 | 0 | 0 | 0 | 0 | 0 | 0 | 0 | 0 | 0 | 0 | 0 | 0 | 0 | 0 | 0 | 0 | 0 | 0 | 0 | 0 | 0 | 0 | 0 | 0
50 obrotów
737 | 2.608 | 5 | 150 |  | 153.9 | 168 |  | 6913.4 | 4219.7 | 6914.9 | 1.5 | 2695.2 | 2.565079 | 12.45184 | 85.9024 | 1.645757 | 14.0976 | 88.32597 | 2719.637 | 2.54203 | 12.33995 | 85.13052 | 2.529526 | 14.86948 | 82.98847 | 0.02304869 | 99.10144
20 obrotów | [5 empty] | 168
738 | 2.608 | 5 | 150 |  | 157.1 | 168 |  | 6911.7 | 4183.7 | 6916 | 4.3 | 2732.3 | 2.529627 | 12.27974 | 84.71516 | 3.005098 | 15.28484 | 80.33936 | 2776.186 | 2.489639 | 12.08562 | 83.37598 | 4.5384 | 16.62402 | 72.69975 | 0.03998853 | 98.41919
BA12_G35/50
150 obrotów
739 | 2.608 | 5 | 150 |  | 152.9 | 160 |  | 6905.7 | 4228.8 | 6906.5 | 0.8 | 2677.7 | 2.578967 | 12.51926 | 86.36751 | 1.113228 | 13.63249 | 91.83401 | 2701.966 | 2.555806 | 12.40682 | 85.59186 | 2.001318 | 14.40814 | 86.10981 | 0.02316139 | 99.10191
740 | 2.608 | 5 | 150 |  | 153.1 | 155 |  | 6914.6 | 4233.6 | 6916 | 1.4 | 2682.4 | 2.577766 | 12.51343 | 86.3273 | 1.159272 | 13.6727 | 91.52126 | 2705.5 | 2.555756 | 12.40658 | 85.59021 | 2.003202 | 14.40979 | 86.09832 | 0.02200969 | 99.14617
Średnia | 2.608 | 5 | 150 | #DIV/0! | 153 | 157.5 | #DIV/0! | 6910.15 | 4231.2 | 6911.25 | 1.1 | 2680.05 | 2.578367 | 12.51634 | 86.34741 | 1.13625 | 13.65259 | 91.67764 | 2703.733 | 2.555781 | 12.4067 | 85.59104 | 2.00226 | 14.40896 | 86.10407 | 0.02258554 | 99.12404 | #DIV/0! | #DIV/0! | #DIV/0! | #DIV/0! | #DIV/0! | #DIV/0! | #DIV/0! | #DIV/0! | #DIV/0! | #DIV/0! | #DIV/0! | #DIV/0! | #DIV/0! | #DIV/0! | #DIV/0! | #DIV/0! | #DIV/0! | #DIV/0! | #DIV/0! | #DIV/0! | #DIV/0! | #DIV/0! | #DIV/0! | #DIV/0! | #DIV/0! | #DIV/0!
$A$28:$A$29 | 2 | 2 | 2 | 0 | 2 | 2 | 0 | 2 | 2 | 2 | 2 | 2 | 2 | 2 | 2 | 2 | 2 | 2 | 2 | 2 | 2 | 2 | 2 | 2 | 2 | 2 | 2 | 0 | 0 | 0 | 0 | 0 | 0 | 0 | 0 | 0 | 0 | 0 | 0 | 0 | 0 | 0 | 0 | 0 | 0 | 0 | 0 | 0 | 0 | 0 | 0 | 0 | 0
50 obrotów
741 | 2.608 | 5 | 150 |  | 154.5 | 155 |  | 6896.9 | 4205 | 6900.4 | 3.5 | 2695.4 | 2.558767 | 12.4212 | 85.69103 | 1.887777 | 14.30897 | 86.80705 | 2730.24 | 2.526115 | 12.26269 | 84.59753 | 3.139778 | 15.40247 | 79.6151 | 0.03265221 | 98.72391
20 obrotów
742 | 2.608 | 5 | 150 |  | 158.2 | 155 |  | 6916.6 | 4181.7 | 6925.7 | 9.1 | 2744 | 2.520627 | 12.23605 | 84.41375 | 3.350199 | 15.58625 | 78.50542 | 2795.625 | 2.47408 | 12.0101 | 82.85494 | 5.13496 | 17.14506 | 70.04991 | 0.04654658 | 98.15337
Z15x15 | Próbki walcowe z prasy żyratorowej wysokości 150 mm i średnicy 150 mm; Zageszczanie do ustalonej gęstości
BA12_G50/70
758 | 2.608 | 5 | 150 |  | 157.1 | 160 |  | 6915.7 | 4195.9 | 6921.1 | 5.4 | 2725.2 | 2.537685 | 12.31886 | 84.98502 | 2.696116 | 15.01498 | 82.04382 | 2776.186 | 2.491079 | 12.09262 | 83.42423 | 4.483154 | 16.57577 | 72.95357 | 0.04660596 | 98.16345
759 | 2.608 | 5 | 150 |  | 156.9 | 155 |  | 6918.4 | 4189.4 | 6922.7 | 4.3 | 2733.3 | 2.531153 | 12.28715 | 84.76626 | 2.946594 | 15.23374 | 80.65745 | 2772.652 | 2.495229 | 12.11276 | 83.56318 | 4.32406 | 16.43682 | 73.69284 | 0.0359243 | 98.58071
760 | 2.608 | 5 | 150 |  | 157 | 155 |  | 6916.8 | 4193.9 | 6924 | 7.2 | 2730.1 | 2.533534 | 12.29871 | 84.84599 | 2.855308 | 15.15401 | 81.15808 | 2774.419 | 2.493063 | 12.10225 | 83.49064 | 4.407113 | 16.50936 | 73.30537 | 0.04047107 | 98.40258
Średnia | 2.608 | 5 | 150 | #DIV/0! | 157 | 156.6667 | #DIV/0! | 6916.967 | 4193.067 | 6922.6 | 5.633333 | 2729.533 | 2.534124 | 12.30157 | 84.86576 | 2.832673 | 15.13424 | 81.28645 | 2774.419 | 2.493123 | 12.10254 | 83.49268 | 4.404776 | 16.50732 | 73.31726 | 0.04100044 | 98.38225 | #DIV/0! | #DIV/0! | #DIV/0! | #DIV/0! | #DIV/0! | #DIV/0! | #DIV/0! | #DIV/0! | #DIV/0! | #DIV/0! | #DIV/0! | #DIV/0! | #DIV/0! | #DIV/0! | #DIV/0! | #DIV/0! | #DIV/0! | #DIV/0! | #DIV/0! | #DIV/0! | #DIV/0! | #DIV/0! | #DIV/0! | #DIV/0! | #DIV/0! | #DIV/0!
$A$38:$A$40 | 3 | 3 | 3 | 0 | 3 | 3 | 0 | 3 | 3 | 3 | 3 | 3 | 3 | 3 | 3 | 3 | 3 | 3 | 3 | 3 | 3 | 3 | 3 | 3 | 3 | 3 | 3 | 0 | 0 | 0 | 0 | 0 | 0 | 0 | 0 | 0 | 0 | 0 | 0 | 0 | 0 | 0 | 0 | 0 | 0 | 0 | 0 | 0 | 0 | 0 | 0 | 0 | 0
BA12_G35/50
761 | 2.608 | 5 | 150 |  | 157 | 160 |  | 6916.3 | 4194.3 | 6924.8 | 8.5 | 2730.5 | 2.532979 | 12.29602 | 84.82742 | 2.87656 | 15.17258 | 81.04106 | 2774.419 | 2.492882 | 12.10137 | 83.48461 | 4.414023 | 16.51539 | 73.27328 | 0.04009703 | 98.417
762 | 2.608 | 5 | 150 |  | 157.2 | 160 |  | 6915.5 | 4190.8 | 6921.6 | 6.1 | 2730.8 | 2.532408 | 12.29324 | 84.80829 | 2.898463 | 15.19171 | 80.92075 | 2777.953 | 2.489423 | 12.08458 | 83.36875 | 4.546676 | 16.63125 | 72.66185 | 0.04298539 | 98.30259
763 | 2.608 | 5 | 150 |  | 157.3 | 158 |  | 6918.9 | 4190.7 | 6926.4 | 7.5 | 2735.7 | 2.529115 | 12.27726 | 84.69801 | 3.02473 | 15.30199 | 80.23309 | 2779.72 | 2.489063 | 12.08283 | 83.35671 | 4.560458 | 16.64329 | 72.59882 | 0.04005179 | 98.41637
Średnia | 2.608 | 5 | 150 | #DIV/0! | 157.1667 | 159.3333 | #DIV/0! | 6916.9 | 4191.933 | 6924.267 | 7.366667 | 2732.333 | 2.531501 | 12.28884 | 84.77791 | 2.933251 | 15.22209 | 80.73163 | 2777.364 | 2.490456 | 12.08959 | 83.40336 | 4.507052 | 16.59664 | 72.84465 | 0.04104474 | 98.37865 | #DIV/0! | #DIV/0! | #DIV/0! | #DIV/0! | #DIV/0! | #DIV/0! | #DIV/0! | #DIV/0! | #DIV/0! | #DIV/0! | #DIV/0! | #DIV/0! | #DIV/0! | #DIV/0! | #DIV/0! | #DIV/0! | #DIV/0! | #DIV/0! | #DIV/0! | #DIV/0! | #DIV/0! | #DIV/0! | #DIV/0! | #DIV/0! | #DIV/0! | #DIV/0!
$A$44:$A$46 | 3 | 3 | 3 | 0 | 3 | 3 | 0 | 3 | 3 | 3 | 3 | 3 | 3 | 3 | 3 | 3 | 3 | 3 | 3 | 3 | 3 | 3 | 3 | 3 | 3 | 3 | 3 | 0 | 0 | 0 | 0 | 0 | 0 | 0 | 0 | 0 | 0 | 0 | 0 | 0 | 0 | 0 | 0 | 0 | 0 | 0 | 0 | 0 | 0 | 0 | 0 | 0 | 0
BA12_O30B
764 | 2.608 | 5 | 150 |  | 157.3 | 161 |  | 6920.6 | 4192.3 | 6928 | 7.4 | 2735.7 | 2.529736 | 12.28027 | 84.71882 | 3.000903 | 15.28118 | 80.36209 | 2779.72 | 2.489675 | 12.0858 | 83.37719 | 4.537009 | 16.62281 | 72.70613 | 0.04006163 | 98.41637
765 | 2.608 | 5 | 150 |  | 157.1 | 168 |  | 6919.5 | 4192.2 | 6927 | 7.5 | 2734.8 | 2.530167 | 12.28236 | 84.73323 | 2.984404 | 15.26677 | 80.45163 | 2776.186 | 2.492448 | 12.09926 | 83.47007 | 4.43067 | 16.52993 | 73.19608 | 0.03771861 | 98.50924
767 | 2.608 | 5 | 150 |  | 157.3 | 170 |  | 6919 | 4195.5 | 6928.2 | 9.2 | 2732.7 | 2.531928 | 12.29091 | 84.79222 | 2.916866 | 15.20778 | 80.81991 | 2779.72 | 2.489099 | 12.08301 | 83.35792 | 4.559079 | 16.64208 | 72.60512 | 0.04282891 | 98.30845
Średnia | 2.608 | 5 | 150 | #DIV/0! | 157.2333 | 166.3333 | #DIV/0! | 6919.7 | 4193.333 | 6927.733 | 8.033333 | 2734.4 | 2.53061 | 12.28452 | 84.74809 | 2.967391 | 15.25191 | 80.54454 | 2778.542 | 2.490407 | 12.08936 | 83.40172 | 4.508919 | 16.59828 | 72.83578 | 0.04020305 | 98.41135 | #DIV/0! | #DIV/0! | #DIV/0! | #DIV/0! | #DIV/0! | #DIV/0! | #DIV/0! | #DIV/0! | #DIV/0! | #DIV/0! | #DIV/0! | #DIV/0! | #DIV/0! | #DIV/0! | #DIV/0! | #DIV/0! | #DIV/0! | #DIV/0! | #DIV/0! | #DIV/0! | #DIV/0! | #DIV/0! | #DIV/0! | #DIV/0! | #DIV/0! | #DIV/0!
$A$50:$A$52 | 3 | 3 | 3 | 0 | 3 | 3 | 0 | 3 | 3 | 3 | 3 | 3 | 3 | 3 | 3 | 3 | 3 | 3 | 3 | 3 | 3 | 3 | 3 | 3 | 3 | 3 | 3 | 0 | 0 | 0 | 0 | 0 | 0 | 0 | 0 | 0 | 0 | 0 | 0 | 0 | 0 | 0 | 0 | 0 | 0 | 0 | 0 | 0 | 0 | 0 | 0 | 0 | 0
BA12_O80C
782 | 2.608 | 5 | 150 |  | 157.1 | 175 |  | 6917.6 | 4193.8 | 6925.7 | 8.1 | 2731.9 | 2.532157 | 12.29202 | 84.79989 | 2.908086 | 15.20011 | 80.86799 | 2776.186 | 2.491764 | 12.09594 | 83.44715 | 4.456912 | 16.55285 | 73.07466 | 0.04039337 | 98.40478
783 | 2.608 | 5 | 150 |  | 156.9 | 177 |  | 6915.7 | 4196 | 6923.1 | 7.4 | 2727.1 | 2.535917 | 12.31028 | 84.92581 | 2.763908 | 15.07419 | 81.66463 | 2772.652 | 2.494255 | 12.10803 | 83.53057 | 4.361399 | 16.46943 | 73.51822 | 0.04166256 | 98.3571
784 | 2.608 | 5 | 150 |  | 157 | 170 |  | 6914.7 | 4190.2 | 6921.3 | 6.6 | 2731.1 | 2.531837 | 12.29047 | 84.78917 | 2.920361 | 15.21083 | 80.80078 | 2774.419 | 2.492306 | 12.09857 | 83.46529 | 4.436136 | 16.53471 | 73.17076 | 0.0395314 | 98.43863
Średnia | 2.608 | 5 | 150 | #DIV/0! | 157 | 174 | #DIV/0! | 6916 | 4193.333 | 6923.367 | 7.366667 | 2730.033 | 2.533304 | 12.29759 | 84.83829 | 2.864118 | 15.16171 | 81.11113 | 2774.419 | 2.492775 | 12.10085 | 83.481 | 4.418149 | 16.519 | 73.25455 | 0.04052911 | 98.40017 | #DIV/0! | #DIV/0! | #DIV/0! | #DIV/0! | #DIV/0! | #DIV/0! | #DIV/0! | #DIV/0! | #DIV/0! | #DIV/0! | #DIV/0! | #DIV/0! | #DIV/0! | #DIV/0! | #DIV/0! | #DIV/0! | #DIV/0! | #DIV/0! | #DIV/0! | #DIV/0! | #DIV/0! | #DIV/0! | #DIV/0! | #DIV/0! | #DIV/0! | #DIV/0!
$A$56:$A$58 | 3 | 3 | 3 | 0 | 3 | 3 | 0 | 3 | 3 | 3 | 3 | 3 | 3 | 3 | 3 | 3 | 3 | 3 | 3 | 3 | 3 | 3 | 3 | 3 | 3 | 3 | 3 | 0 | 0 | 0 | 0 | 0 | 0 | 0 | 0 | 0 | 0 | 0 | 0 | 0 | 0 | 0 | 0 | 0 | 0 | 0 | 0 | 0 | 0 | 0 | 0 | 0 | 0
BA12_MP10/20
785 | 2.608 | 5 | 150 |  | 157.3 | 160 |  | 6920.1 | 4206.4 | 6933.4 | 13.3 | 2727 | 2.537624 | 12.31856 | 84.98296 | 2.698475 | 15.01704 | 82.03057 | 2779.72 | 2.489495 | 12.08493 | 83.37117 | 4.543906 | 16.62883 | 72.67454 | 0.04812882 | 98.10339
786 | 2.608 | 5 | 150 |  | 157.3 | 160 |  | 6918.9 | 4192.9 | 6929.1 | 10.2 | 2736.2 | 2.528653 | 12.27501 | 84.68253 | 3.042451 | 15.31747 | 80.13737 | 2779.72 | 2.489063 | 12.08283 | 83.35671 | 4.560458 | 16.64329 | 72.59882 | 0.03958963 | 98.43436
787 | 2.608 | 5 | 150 |  | 157.2 | 160 |  | 6917.9 | 4202.3 | 6932.9 | 15 | 2730.6 | 2.533472 | 12.29841 | 84.84394 | 2.85765 | 15.15606 | 81.14517 | 2777.953 | 2.490287 | 12.08877 | 83.39768 | 4.513549 | 16.60232 | 72.81374 | 0.04318586 | 98.29539
Średnia | 2.608 | 5 | 150 | #DIV/0! | 157.2667 | 160 | #DIV/0! | 6918.967 | 4200.533 | 6931.8 | 12.83333 | 2731.267 | 2.53325 | 12.29733 | 84.83648 | 2.866192 | 15.16352 | 81.10437 | 2779.131 | 2.489615 | 12.08551 | 83.37519 | 4.539304 | 16.62481 | 72.6957 | 0.04363477 | 98.27771 | #DIV/0! | #DIV/0! | #DIV/0! | #DIV/0! | #DIV/0! | #DIV/0! | #DIV/0! | #DIV/0! | #DIV/0! | #DIV/0! | #DIV/0! | #DIV/0! | #DIV/0! | #DIV/0! | #DIV/0! | #DIV/0! | #DIV/0! | #DIV/0! | #DIV/0! | #DIV/0! | #DIV/0! | #DIV/0! | #DIV/0! | #DIV/0! | #DIV/0! | #DIV/0!
$A$62:$A$64 | 3 | 3 | 3 | 0 | 3 | 3 | 0 | 3 | 3 | 3 | 3 | 3 | 3 | 3 | 3 | 3 | 3 | 3 | 3 | 3 | 3 | 3 | 3 | 3 | 3 | 3 | 3 | 0 | 0 | 0 | 0 | 0 | 0 | 0 | 0 | 0 | 0 | 0 | 0 | 0 | 0 | 0 | 0 | 0 | 0 | 0 | 0 | 0 | 0 | 0 | 0 | 0 | 0
BA12_N20/30
788 | 2.608 | 5 | 150 |  | 157 | 165 |  | 6915.5 | 4195.5 | 6924.6 | 9.1 | 2729.1 | 2.533986 | 12.3009 | 84.86112 | 2.837977 | 15.13888 | 81.25372 | 2774.419 | 2.492594 | 12.09997 | 83.47495 | 4.425079 | 16.52505 | 73.22199 | 0.04139163 | 98.36654
789 | 2.608 | 5 | 150 |  | 157.2 | 165 |  | 6917.9 | 4194.9 | 6926.6 | 8.7 | 2731.7 | 2.532452 | 12.29346 | 84.80978 | 2.896767 | 15.19022 | 80.93006 | 2777.953 | 2.490287 | 12.08877 | 83.39768 | 4.513549 | 16.60232 | 72.81374 | 0.04216568 | 98.33499
790 | 2.608 | 5 | 150 |  | 156.9 | 167 |  | 6917.1 | 4195.9 | 6925.4 | 8.3 | 2729.5 | 2.5342 | 12.30194 | 84.86832 | 2.829739 | 15.13168 | 81.29924 | 2772.652 | 2.49476 | 12.11048 | 83.54748 | 4.342038 | 16.45252 | 73.60868 | 0.03944075 | 98.44366
Średnia | 2.608 | 5 | 150 | #DIV/0! | 157.0333 | 165.6667 | #DIV/0! | 6916.833 | 4195.433 | 6925.533 | 8.7 | 2730.1 | 2.533546 | 12.29877 | 84.8464 | 2.854828 | 15.1536 | 81.16101 | 2775.008 | 2.492547 | 12.09974 | 83.47337 | 4.426889 | 16.52663 | 73.2148 | 0.04099935 | 98.38173 | #DIV/0! | #DIV/0! | #DIV/0! | #DIV/0! | #DIV/0! | #DIV/0! | #DIV/0! | #DIV/0! | #DIV/0! | #DIV/0! | #DIV/0! | #DIV/0! | #DIV/0! | #DIV/0! | #DIV/0! | #DIV/0! | #DIV/0! | #DIV/0! | #DIV/0! | #DIV/0! | #DIV/0! | #DIV/0! | #DIV/0! | #DIV/0! | #DIV/0! | #DIV/0!
$A$68:$A$70 | 3 | 3 | 3 | 0 | 3 | 3 | 0 | 3 | 3 | 3 | 3 | 3 | 3 | 3 | 3 | 3 | 3 | 3 | 3 | 3 | 3 | 3 | 3 | 3 | 3 | 3 | 3 | 0 | 0 | 0 | 0 | 0 | 0 | 0 | 0 | 0 | 0 | 0 | 0 | 0 | 0 | 0 | 0 | 0 | 0 | 0 | 0 | 0 | 0 | 0 | 0 | 0 | 0
Z15x08 | Próbki walcowe wysokości 150 mm i średnicy 80 mm wycięte z próbek średnicy 150 mm
BA12_G50/70
758 | 2.608 | 5 | 78.9 |  | 157.1 | 160 |  | 1917.6 | 1169 | 1918.1 | 0.5 | 749.1 | 2.559872 | 12.42656 | 85.72803 | 1.845405 | 14.27197 | 87.06972 | 768.1041 | 2.496537 | 12.11911 | 83.60699 | 4.273901 | 16.39301 | 73.92852 | 0.06333518 | 97.52585
759 | 2.608 | 5 | 78.9 |  | 156.9 | 155 |  | 1915.3 | 1165.8 | 1915.9 | 0.6 | 750.1 | 2.553393 | 12.39511 | 85.51106 | 2.093831 | 14.48894 | 85.54876 | 767.1262 | 2.496721 | 12.12 | 83.61316 | 4.266841 | 16.38684 | 73.96179 | 0.05667209 | 97.78052
760 | 2.608 | 5 | 78.9 |  | 157 | 155 |  | 1911.3 | 1161 | 1911.9 | 0.6 | 750.9 | 2.545346 | 12.35605 | 85.24156 | 2.402393 | 14.75844 | 83.7219 | 767.6152 | 2.48992 | 12.08699 | 83.38539 | 4.527624 | 16.61461 | 72.74915 | 0.05542601 | 97.82246
Średnia | 2.608 | 5 | 78.9 | #DIV/0! | 157 | 156.6667 | #DIV/0! | 1914.733 | 1165.267 | 1915.3 | 0.5666667 | 750.0333 | 2.55287 | 12.39257 | 85.49355 | 2.113876 | 14.50645 | 85.4468 | 767.6152 | 2.494392 | 12.1087 | 83.53518 | 4.356122 | 16.46482 | 73.54648 | 0.05847776 | 97.70961 | #DIV/0! | #DIV/0! | #DIV/0! | #DIV/0! | #DIV/0! | #DIV/0! | #DIV/0! | #DIV/0! | #DIV/0! | #DIV/0! | #DIV/0! | #DIV/0! | #DIV/0! | #DIV/0! | #DIV/0! | #DIV/0! | #DIV/0! | #DIV/0! | #DIV/0! | #DIV/0! | #DIV/0! | #DIV/0! | #DIV/0! | #DIV/0! | #DIV/0! | #DIV/0!
$A$75:$A$77 | 3 | 3 | 3 | 0 | 3 | 3 | 0 | 3 | 3 | 3 | 3 | 3 | 3 | 3 | 3 | 3 | 3 | 3 | 3 | 3 | 3 | 3 | 3 | 3 | 3 | 3 | 3 | 0 | 0 | 0 | 0 | 0 | 0 | 0 | 0 | 0 | 0 | 0 | 0 | 0 | 0 | 0 | 0 | 0 | 0 | 0 | 0 | 0 | 0 | 0 | 0 | 0 | 0
BA12_G35/50
761 | 2.608 | 5 | 78.9 |  | 157 | 160 |  | 1917.9 | 1168.7 | 1918.6 | 0.7 | 749.9 | 2.557541 | 12.41525 | 85.64998 | 1.934777 | 14.35002 | 86.51725 | 767.6152 | 2.498518 | 12.12873 | 83.67333 | 4.197943 | 16.32667 | 74.28782 | 0.05902337 | 97.69218
762 | 2.608 | 5 | 78.9 |  | 157.2 | 160 |  | 1922.4 | 1171.1 | 1923.1 | 0.7 | 752 | 2.556383 | 12.40963 | 85.61119 | 1.97918 | 14.38881 | 86.245 | 768.593 | 2.501194 | 12.14172 | 83.76295 | 4.095333 | 16.23705 | 74.77785 | 0.05518927 | 97.84112
763 | 2.608 | 5 | 78.9 |  | 157.3 | 158 |  | 1917.2 | 1166.8 | 1918 | 0.8 | 751.2 | 2.552183 | 12.38924 | 85.47055 | 2.140216 | 14.52945 | 85.26981 | 769.0819 | 2.492842 | 12.10118 | 83.48327 | 4.415555 | 16.51673 | 73.26617 | 0.05934085 | 97.6749
Średnia | 2.608 | 5 | 78.9 | #DIV/0! | 157.1667 | 159.3333 | #DIV/0! | 1919.167 | 1168.867 | 1919.9 | 0.7333333 | 751.0333 | 2.555369 | 12.4047 | 85.57724 | 2.018058 | 14.42276 | 86.01069 | 768.43 | 2.497518 | 12.12387 | 83.63985 | 4.236277 | 16.36015 | 74.11061 | 0.05785116 | 97.73607 | #DIV/0! | #DIV/0! | #DIV/0! | #DIV/0! | #DIV/0! | #DIV/0! | #DIV/0! | #DIV/0! | #DIV/0! | #DIV/0! | #DIV/0! | #DIV/0! | #DIV/0! | #DIV/0! | #DIV/0! | #DIV/0! | #DIV/0! | #DIV/0! | #DIV/0! | #DIV/0! | #DIV/0! | #DIV/0! | #DIV/0! | #DIV/0! | #DIV/0! | #DIV/0!
$A$81:$A$83 | 3 | 3 | 3 | 0 | 3 | 3 | 0 | 3 | 3 | 3 | 3 | 3 | 3 | 3 | 3 | 3 | 3 | 3 | 3 | 3 | 3 | 3 | 3 | 3 | 3 | 3 | 3 | 0 | 0 | 0 | 0 | 0 | 0 | 0 | 0 | 0 | 0 | 0 | 0 | 0 | 0 | 0 | 0 | 0 | 0 | 0 | 0 | 0 | 0 | 0 | 0 | 0 | 0
BA12_O30B
764 | 2.608 | 5 | 78.9 |  | 157.3 | 161 |  | 1918.7 | 1166.8 | 1919.3 | 0.6 | 752.5 | 2.549767 | 12.37751 | 85.38964 | 2.232843 | 14.61036 | 84.71739 | 769.0819 | 2.494793 | 12.11064 | 83.54859 | 4.340771 | 16.45141 | 73.61461 | 0.05497474 | 97.84393
765 | 2.608 | 5 | 78.9 |  | 157.1 | 168 |  | 1922.1 | 1170.2 | 1922.6 | 0.5 | 752.4 | 2.554625 | 12.40109 | 85.55233 | 2.04658 | 14.44767 | 85.83454 | 768.1041 | 2.502395 | 12.14755 | 83.80319 | 4.049262 | 16.19681 | 74.99963 | 0.05222996 | 97.95547
767 | 2.608 | 5 | 78.9 |  | 157.3 | 170 |  | 1924 | 1172.4 | 1924.6 | 0.6 | 752.2 | 2.55783 | 12.41665 | 85.65967 | 1.923682 | 14.34033 | 86.58551 | 769.0819 | 2.501684 | 12.1441 | 83.77937 | 4.076532 | 16.22063 | 74.86822 | 0.05614633 | 97.80492
Średnia | 2.608 | 5 | 78.9 | #DIV/0! | 157.2333 | 166.3333 | #DIV/0! | 1921.6 | 1169.8 | 1922.167 | 0.5666667 | 752.3667 | 2.554074 | 12.39842 | 85.53388 | 2.067702 | 14.46612 | 85.71248 | 768.756 | 2.499624 | 12.1341 | 83.71038 | 4.155522 | 16.28962 | 74.49415 | 0.05445034 | 97.86811 | #DIV/0! | #DIV/0! | #DIV/0! | #DIV/0! | #DIV/0! | #DIV/0! | #DIV/0! | #DIV/0! | #DIV/0! | #DIV/0! | #DIV/0! | #DIV/0! | #DIV/0! | #DIV/0! | #DIV/0! | #DIV/0! | #DIV/0! | #DIV/0! | #DIV/0! | #DIV/0! | #DIV/0! | #DIV/0! | #DIV/0! | #DIV/0! | #DIV/0! | #DIV/0!
$A$87:$A$89 | 3 | 3 | 3 | 0 | 3 | 3 | 0 | 3 | 3 | 3 | 3 | 3 | 3 | 3 | 3 | 3 | 3 | 3 | 3 | 3 | 3 | 3 | 3 | 3 | 3 | 3 | 3 | 0 | 0 | 0 | 0 | 0 | 0 | 0 | 0 | 0 | 0 | 0 | 0 | 0 | 0 | 0 | 0 | 0 | 0 | 0 | 0 | 0 | 0 | 0 | 0 | 0 | 0
BA12_O80C
782 | 2.608 | 5 | 78.9 |  | 157.1 | 175 |  | 1930.4 | 1173.2 | 1931.3 | 0.9 | 758.1 | 2.546366 | 12.361 | 85.27573 | 2.36327 | 14.72427 | 83.94983 | 768.1041 | 2.513201 | 12.20001 | 84.16507 | 3.634928 | 15.83493 | 77.04488 | 0.03316484 | 98.69756
783 | 2.608 | 5 | 78.9 |  | 156.9 | 177 |  | 1938 | 1180.3 | 1939.4 | 1.4 | 759.1 | 2.553023 | 12.39332 | 85.49868 | 2.108002 | 14.50132 | 85.46338 | 767.1262 | 2.526312 | 12.26365 | 84.60413 | 3.132218 | 15.39587 | 79.65546 | 0.02671157 | 98.95373
784 | 2.608 | 5 | 78.9 |  | 157 | 170 |  | 1939 | 1181.4 | 1940.2 | 1.2 | 758.8 | 2.555351 | 12.40461 | 85.57662 | 2.018767 | 14.42338 | 86.00351 | 767.6152 | 2.526005 | 12.26216 | 84.59387 | 3.143966 | 15.40613 | 79.59276 | 0.02934519 | 98.85162
Średnia | 2.608 | 5 | 78.9 | #DIV/0! | 157 | 174 | #DIV/0! | 1935.8 | 1178.3 | 1936.967 | 1.166667 | 758.6667 | 2.55158 | 12.38631 | 85.45034 | 2.163346 | 14.54966 | 85.13891 | 767.6152 | 2.521839 | 12.24194 | 84.45436 | 3.303704 | 15.54564 | 78.76437 | 0.02974053 | 98.8343 | #DIV/0! | #DIV/0! | #DIV/0! | #DIV/0! | #DIV/0! | #DIV/0! | #DIV/0! | #DIV/0! | #DIV/0! | #DIV/0! | #DIV/0! | #DIV/0! | #DIV/0! | #DIV/0! | #DIV/0! | #DIV/0! | #DIV/0! | #DIV/0! | #DIV/0! | #DIV/0! | #DIV/0! | #DIV/0! | #DIV/0! | #DIV/0! | #DIV/0! | #DIV/0!
$A$93:$A$95 | 3 | 3 | 3 | 0 | 3 | 3 | 0 | 3 | 3 | 3 | 3 | 3 | 3 | 3 | 3 | 3 | 3 | 3 | 3 | 3 | 3 | 3 | 3 | 3 | 3 | 3 | 3 | 0 | 0 | 0 | 0 | 0 | 0 | 0 | 0 | 0 | 0 | 0 | 0 | 0 | 0 | 0 | 0 | 0 | 0 | 0 | 0 | 0 | 0 | 0 | 0 | 0 | 0
BA12_MP10/20
785 | 2.608 | 5 | 78.9 |  | 157.3 | 160 |  | 1930.4 | 1177.3 | 1933.1 | 2.7 | 755.8 | 2.554115 | 12.39862 | 85.53524 | 2.066149 | 14.46476 | 85.71599 | 769.0819 | 2.510006 | 12.18449 | 84.05805 | 3.757452 | 15.94195 | 76.4304 | 0.0441092 | 98.27301
786 | 2.608 | 5 | 78.9 |  | 157.3 | 160 |  | 1932.7 | 1174.5 | 1934.2 | 1.5 | 759.7 | 2.544031 | 12.34966 | 85.19752 | 2.452817 | 14.80248 | 83.42969 | 769.0819 | 2.512996 | 12.19901 | 84.15821 | 3.642783 | 15.84179 | 77.00524 | 0.03103431 | 98.78011
787 | 2.608 | 5 | 78.9 |  | 157.2 | 160 |  | 1937.2 | 1180.5 | 1939.5 | 2.3 | 759 | 2.552306 | 12.38983 | 85.47465 | 2.135519 | 14.52535 | 85.29799 | 768.593 | 2.52045 | 12.23519 | 84.40782 | 3.356991 | 15.59218 | 78.47004 | 0.03185599 | 98.75187
Średnia | 2.608 | 5 | 78.9 | #DIV/0! | 157.2667 | 160 | #DIV/0! | 1933.433 | 1177.433 | 1935.6 | 2.166667 | 758.1667 | 2.55015 | 12.37937 | 85.40247 | 2.218161 | 14.59753 | 84.81456 | 768.919 | 2.514484 | 12.20623 | 84.20803 | 3.585742 | 15.79197 | 77.30189 | 0.0356665 | 98.60167 | #DIV/0! | #DIV/0! | #DIV/0! | #DIV/0! | #DIV/0! | #DIV/0! | #DIV/0! | #DIV/0! | #DIV/0! | #DIV/0! | #DIV/0! | #DIV/0! | #DIV/0! | #DIV/0! | #DIV/0! | #DIV/0! | #DIV/0! | #DIV/0! | #DIV/0! | #DIV/0! | #DIV/0! | #DIV/0! | #DIV/0! | #DIV/0! | #DIV/0! | #DIV/0!
$A$99:$A$101 | 3 | 3 | 3 | 0 | 3 | 3 | 0 | 3 | 3 | 3 | 3 | 3 | 3 | 3 | 3 | 3 | 3 | 3 | 3 | 3 | 3 | 3 | 3 | 3 | 3 | 3 | 3 | 0 | 0 | 0 | 0 | 0 | 0 | 0 | 0 | 0 | 0 | 0 | 0 | 0 | 0 | 0 | 0 | 0 | 0 | 0 | 0 | 0 | 0 | 0 | 0 | 0 | 0
BA12_N20/30
788 | 2.608 | 5 | 78.9 |  | 157 | 165 |  | 1938 | 1181.5 | 1939.1 | 1.1 | 757.6 | 2.558078 | 12.41786 | 85.66796 | 1.914182 | 14.33204 | 86.64404 | 767.6152 | 2.524703 | 12.25584 | 84.55024 | 3.193918 | 15.44976 | 79.32707 | 0.03337551 | 98.69529
789 | 2.608 | 5 | 78.9 |  | 157.2 | 165 |  | 1935.6 | 1177.4 | 1936.8 | 1.2 | 759.4 | 2.548854 | 12.37308 | 85.35907 | 2.267854 | 14.64093 | 84.51018 | 768.593 | 2.518368 | 12.22509 | 84.3381 | 3.436812 | 15.6619 | 78.05623 | 0.03048641 | 98.80392
790 | 2.608 | 5 | 78.9 |  | 156.9 | 167 |  | 1934.5 | 1178.2 | 1935.8 | 1.3 | 757.6 | 2.553458 | 12.39543 | 85.51325 | 2.091323 | 14.48675 | 85.56389 | 767.1262 | 2.521749 | 12.2415 | 84.45134 | 3.30716 | 15.54866 | 78.73026 | 0.03170903 | 98.75819
Średnia | 2.608 | 5 | 78.9 | #DIV/0! | 157.0333 | 165.6667 | #DIV/0! | 1936.033 | 1179.033 | 1937.233 | 1.2 | 758.2 | 2.553464 | 12.39545 | 85.51343 | 2.09112 | 14.48657 | 85.5727 | 767.7781 | 2.521607 | 12.24081 | 84.44656 | 3.31263 | 15.55344 | 78.70452 | 0.03185698 | 98.75247 | #DIV/0! | #DIV/0! | #DIV/0! | #DIV/0! | #DIV/0! | #DIV/0! | #DIV/0! | #DIV/0! | #DIV/0! | #DIV/0! | #DIV/0! | #DIV/0! | #DIV/0! | #DIV/0! | #DIV/0! | #DIV/0! | #DIV/0! | #DIV/0! | #DIV/0! | #DIV/0! | #DIV/0! | #DIV/0! | #DIV/0! | #DIV/0! | #DIV/0! | #DIV/0!
$A$105:$A$107 | 3 | 3 | 3 | 0 | 3 | 3 | 0 | 3 | 3 | 3 | 3 | 3 | 3 | 3 | 3 | 3 | 3 | 3 | 3 | 3 | 3 | 3 | 3 | 3 | 3 | 3 | 3 | 0 | 0 | 0 | 0 | 0 | 0 | 0 | 0 | 0 | 0 | 0 | 0 | 0 | 0 | 0 | 0 | 0 | 0 | 0 | 0 | 0 | 0 | 0 | 0 | 0 | 0
P05 | Płyty do koleinowania grubości 50 mm
BA12_G35/50
1 | 2.608 | 5 | 180 | 500 | 50 | 160 |  | 10783.6 | 6526.5 | 10795 | 11.4 | 4268.5 | 2.526321 | 12.26369 | 84.60443 | 3.131874 | 15.39557 | 79.6573 | 4500 | 2.396356 | 11.63279 | 80.252 | 8.115201 | 19.748 | 58.9062 | 0.1299652 | 94.85556 | [22 empty] | 4.066667 | 5.946667 | 12.25333 | 19.84
2 | 2.608 | 5 | 180 | 500 | 50 | 160 |  | 10882.6 | 6601.4 | 10904 | 21.4 | 4302.6 | 2.529308 | 12.27819 | 84.70447 | 3.017337 | 15.29553 | 80.27308 | 4500 | 2.418356 | 11.73959 | 80.98877 | 7.271643 | 19.01123 | 61.75081 | 0.1109523 | 95.61333 | [22 empty] | 4.066667 | 5.933333 | 11.16 | 16.26667
Średnia | 2.608 | 5 | 180 | 500 | 50 | 160 | #DIV/0! | 10833.1 | 6563.95 | 10849.5 | 16.4 | 4285.55 | 2.527814 | 12.27094 | 84.65445 | 3.074605 | 15.34555 | 79.96519 | 4500 | 2.407356 | 11.68619 | 80.62039 | 7.693422 | 19.37961 | 60.32851 | 0.1204587 | 95.23444 | #DIV/0! | #DIV/0! | #DIV/0! | #DIV/0! | #DIV/0! | #DIV/0! | #DIV/0! | #DIV/0! | #DIV/0! | #DIV/0! | #DIV/0! | #DIV/0! | #DIV/0! | #DIV/0! | #DIV/0! | #DIV/0! | #DIV/0! | #DIV/0! | #DIV/0! | #DIV/0! | #DIV/0! | #DIV/0! | 4.066667 | 5.94 | 11.70667 | 18.05333
$A$112:$A$113 | 2 | 2 | 2 | 2 | 2 | 2 | 0 | 2 | 2 | 2 | 2 | 2 | 2 | 2 | 2 | 2 | 2 | 2 | 2 | 2 | 2 | 2 | 2 | 2 | 2 | 2 | 2 | 0 | 0 | 0 | 0 | 0 | 0 | 0 | 0 | 0 | 0 | 0 | 0 | 0 | 0 | 0 | 0 | 0 | 0 | 0 | 0 | 0 | 0 | 2 | 2 | 2 | 2
BA12_G50/70
1 | 2.608 | 5 | 180 | 500 | 50 | 155 |  | 10765.4 | 6509.5 | 10777.3 | 11.9 | 4267.8 | 2.522471 | 12.245 | 84.4755 | 3.279502 | 15.5245 | 78.87532 | 4500 | 2.392311 | 11.61316 | 80.11656 | 8.270279 | 19.88344 | 58.40619 | 0.1301595 | 94.84 | [22 empty] | 7.506667 | 13.09333 | 28.25333
2 | 2.608 | 5 | 180 | 500 | 50 | 155 |  | 10829.6 | 6558.4 | 10839.6 | 10 | 4281.2 | 2.529571 | 12.27947 | 84.71329 | 3.007241 | 15.28671 | 80.32774 | 4500 | 2.406578 | 11.68242 | 80.59434 | 7.723245 | 19.40566 | 60.20107 | 0.1229934 | 95.13778 | [22 empty] | 4.92 | 8.52 | 18.58667
Średnia | 2.608 | 5 | 180 | 500 | 50 | 155 | #DIV/0! | 10797.5 | 6533.95 | 10808.45 | 10.95 | 4274.5 | 2.526021 | 12.26224 | 84.59439 | 3.143372 | 15.40561 | 79.60153 | 4500 | 2.399444 | 11.64779 | 80.35545 | 7.996762 | 19.64455 | 59.30363 | 0.1265764 | 94.98889 | #DIV/0! | #DIV/0! | #DIV/0! | #DIV/0! | #DIV/0! | #DIV/0! | #DIV/0! | #DIV/0! | #DIV/0! | #DIV/0! | #DIV/0! | #DIV/0! | #DIV/0! | #DIV/0! | #DIV/0! | #DIV/0! | #DIV/0! | #DIV/0! | #DIV/0! | #DIV/0! | #DIV/0! | #DIV/0! | 6.213333 | 10.80667 | 23.42 | #DIV/0!
$A$117:$A$118 | 2 | 2 | 2 | 2 | 2 | 2 | 0 | 2 | 2 | 2 | 2 | 2 | 2 | 2 | 2 | 2 | 2 | 2 | 2 | 2 | 2 | 2 | 2 | 2 | 2 | 2 | 2 | 0 | 0 | 0 | 0 | 0 | 0 | 0 | 0 | 0 | 0 | 0 | 0 | 0 | 0 | 0 | 0 | 0 | 0 | 0 | 0 | 0 | 0 | 2 | 2 | 2 | 0
BA12_O80C
1 | 2.608 | 5 | 180 | 500 | 50 | 175 |  | 10804.4 | 6550.4 | 10814.9 | 10.5 | 4264.5 | 2.533568 | 12.29887 | 84.84713 | 2.853994 | 15.15287 | 81.16532 | 4500 | 2.400978 | 11.65523 | 80.4068 | 7.937969 | 19.5932 | 59.48611 | 0.13259 | 94.76667 | [22 empty] | 3.653333 | 5.746667 | 13.13333 | 21.21333
2 | 2.608 | 5 | 180 | 500 | 50 | 175 |  | 10817.2 | 6552.5 | 10830.8 | 13.6 | 4278.3 | 2.528387 | 12.27373 | 84.67365 | 3.052629 | 15.32635 | 80.08249 | 4500 | 2.403822 | 11.66904 | 80.50206 | 7.828903 | 19.49794 | 59.84755 | 0.1245652 | 95.07333 | [22 empty] | 3.96 | 6.213333 | 10.84 | 17.68
Średnia | 2.608 | 5 | 180 | 500 | 50 | 175 | #DIV/0! | 10810.8 | 6551.45 | 10822.85 | 12.05 | 4271.4 | 2.530978 | 12.2863 | 84.76039 | 2.953312 | 15.23961 | 80.6239 | 4500 | 2.4024 | 11.66214 | 80.45443 | 7.883436 | 19.54557 | 59.66683 | 0.1285776 | 94.92 | #DIV/0! | #DIV/0! | #DIV/0! | #DIV/0! | #DIV/0! | #DIV/0! | #DIV/0! | #DIV/0! | #DIV/0! | #DIV/0! | #DIV/0! | #DIV/0! | #DIV/0! | #DIV/0! | #DIV/0! | #DIV/0! | #DIV/0! | #DIV/0! | #DIV/0! | #DIV/0! | #DIV/0! | #DIV/0! | 3.806667 | 5.98 | 11.98667 | 19.44667
$A$122:$A$123 | 2 | 2 | 2 | 2 | 2 | 2 | 0 | 2 | 2 | 2 | 2 | 2 | 2 | 2 | 2 | 2 | 2 | 2 | 2 | 2 | 2 | 2 | 2 | 2 | 2 | 2 | 2 | 0 | 0 | 0 | 0 | 0 | 0 | 0 | 0 | 0 | 0 | 0 | 0 | 0 | 0 | 0 | 0 | 0 | 0 | 0 | 0 | 0 | 0 | 2 | 2 | 2 | 2
BA12_O30B
1 | 2.608 | 5 | 180 | 500 | 50 | 170 |  | 10794 | 6527.4 | 10803.8 | 9.8 | 4276.4 | 2.524086 | 12.25284 | 84.52958 | 3.217574 | 15.47042 | 79.20176 | 4500 | 2.398667 | 11.64401 | 80.3294 | 8.026585 | 19.6706 | 59.19501 | 0.125419 | 95.03111 | [22 empty] | 2.96 | 4 | 5.506667 | 7.346667
2 | 2.608 | 5 | 180 | 500 | 50 | 170 |  | 10830.8 | 6555.9 | 10843.8 | 13 | 4287.9 | 2.525898 | 12.26164 | 84.59029 | 3.148065 | 15.40971 | 79.5709 | 4500 | 2.406844 | 11.68371 | 80.60327 | 7.71302 | 19.39673 | 60.23546 | 0.119054 | 95.28667 | [22 empty] | 2.826667 | 3.92 | 5.36 | 8.013333
Średnia | 2.608 | 5 | 180 | 500 | 50 | 170 | #DIV/0! | 10812.4 | 6541.65 | 10823.8 | 11.4 | 4282.15 | 2.524992 | 12.25724 | 84.55994 | 3.182819 | 15.44006 | 79.38633 | 4500 | 2.402756 | 11.66386 | 80.46634 | 7.869802 | 19.53366 | 59.71524 | 0.1222365 | 95.15889 | #DIV/0! | #DIV/0! | #DIV/0! | #DIV/0! | #DIV/0! | #DIV/0! | #DIV/0! | #DIV/0! | #DIV/0! | #DIV/0! | #DIV/0! | #DIV/0! | #DIV/0! | #DIV/0! | #DIV/0! | #DIV/0! | #DIV/0! | #DIV/0! | #DIV/0! | #DIV/0! | #DIV/0! | #DIV/0! | 2.893333 | 3.96 | 5.433333 | 7.68
$A$127:$A$128 | 2 | 2 | 2 | 2 | 2 | 2 | 0 | 2 | 2 | 2 | 2 | 2 | 2 | 2 | 2 | 2 | 2 | 2 | 2 | 2 | 2 | 2 | 2 | 2 | 2 | 2 | 2 | 0 | 0 | 0 | 0 | 0 | 0 | 0 | 0 | 0 | 0 | 0 | 0 | 0 | 0 | 0 | 0 | 0 | 0 | 0 | 0 | 0 | 0 | 2 | 2 | 2 | 2

## BA20
Dane podstawowe | [5 empty] | Uwagi |  | Oznaczanie hydrostatyczne |  |  |  | Oznaczanie hydrostatyczne | [6 empty] | Oznaczanie geometryczne | [6 empty] | Hydrost. - geom. |  | Oznaczanie hydrostatyczne | [5 empty] | Badania wytrzymałościowe
Symbol próbki | Gęstość objętośc. | Zaw. asf. | Średnica Bok 1 | Bok 2 | Wyso- kość | Temp. zag. | Uwagi | Masa próbki |  |  | Wchło- nięcie | Objętość | Gęst. strukt. | Objętość |  | Wolna przestrzeń |  |  | Objętość | Gęstość strukt. | Objętość |  | Wolna przestrzeń |  |  | Różnica gęstości | Stopień gęstości | Masa próbki nasączonej |  | Objętość hydrostat. | Gęst. strukt. | Nasią- kliwość | Stopień nasyc. |  | Ściskanie Marshalla |  |  | Rozciąg.pośredn.Marshalla |  | Moduł sztywności RLIT w temperaturze: |  |  |  | Kąt przesun. faz. RLIT w temperaturze: |  |  |  | Moduł sztywności 40 °C |  | Koleinowanie, 60 °C, po:
[8 empty] | suchej | w wodzie | mokrej |  |  |  | asf. w MMA | MM w MMA | w MMA | w MM | wypełn. asf. |  |  | asf. w MMA | MM w MMA | w MMA | w MM | wypełn. asf. |  |  | w wodzie | w powietrzu |  |  |  |  | Stabiln. | Odkształc. | Sztywn. | Siła | Odkształc. | Wytrzym. | -10 | 0 | 10 | 20 | -10 | 0 | 10 | 20 | Pełz. stat. | Pełz. powt. | 1000 | 3000 | 10000 | 30000
| g/cm3 | % (m/m) | mm | mm | mm | oC |  | g | g | g | g | cm3 | g/cm3 | % (V/V) | % (V/V) | % (V/V) | % (V/V) | % (V/V) | cm3 | g/cm3 | % (V/V) | % (V/V) | % (V/V) | % (V/V) | % (V/V) | g/cm3 | % | g | g | cm3 | g/cm3 | g | % | kN | mm | kN/mm | kN | mm | Mpa | MPa | MPa | MPa | MPa | MPa | MPa | MPa | MPa | MPa | MPa | % | % | % | %
Z15x15 | Próbki walcowe z prasy żyratorowej wysokości 150 mm i średnicy 150 mm; Badanie zagęszczalności
BA20_G35/50
150 obrotów
791 | 2.582 | 5.1 | 150 |  | 151.6 | 160 |  | 6841.6 | 4184.2 | 6842.9 | 1.3 | 2658.7 | 2.573288 | 12.74152 | 86.92105 | 0.3374246 | 13.07895 | 97.42009 | 2678.993 | 2.553795 | 12.64501 | 86.26263 | 1.09236 | 13.73737 | 92.04826 | 0.01949243 | 99.24251
792 | 2.582 | 5.1 | 150 |  | 152.4 | 160 |  | 6839.4 | 4169 | 6840.2 | 0.8 | 2671.2 | 2.560422 | 12.67782 | 86.48648 | 0.8356978 | 13.51352 | 93.81584 | 2693.13 | 2.539573 | 12.57458 | 85.78222 | 1.643198 | 14.21778 | 88.44266 | 0.02084965 | 99.18569
Średnia | 2.582 | 5.1 | 150 | #DIV/0! | 152 | 160 | #DIV/0! | 6840.5 | 4176.6 | 6841.55 | 1.05 | 2664.95 | 2.566855 | 12.70967 | 86.70377 | 0.5865612 | 13.29623 | 95.61797 | 2686.062 | 2.546684 | 12.60979 | 86.02243 | 1.367779 | 13.97757 | 90.24546 | 0.02017104 | 99.2141 | #DIV/0! | #DIV/0! | #DIV/0! | #DIV/0! | #DIV/0! | #DIV/0! | #DIV/0! | #DIV/0! | #DIV/0! | #DIV/0! | #DIV/0! | #DIV/0! | #DIV/0! | #DIV/0! | #DIV/0! | #DIV/0! | #DIV/0! | #DIV/0! | #DIV/0! | #DIV/0! | #DIV/0! | #DIV/0! | #DIV/0! | #DIV/0! | #DIV/0! | #DIV/0!
$A$8:$A$9 | 2 | 2 | 2 | 0 | 2 | 2 | 0 | 2 | 2 | 2 | 2 | 2 | 2 | 2 | 2 | 2 | 2 | 2 | 2 | 2 | 2 | 2 | 2 | 2 | 2 | 2 | 2 | 0 | 0 | 0 | 0 | 0 | 0 | 0 | 0 | 0 | 0 | 0 | 0 | 0 | 0 | 0 | 0 | 0 | 0 | 0 | 0 | 0 | 0 | 0 | 0 | 0 | 0
50 obrotów
793 | 2.582 | 5.1 | 150 |  | 153.7 | 162 |  | 6843.1 | 4162.6 | 6845 | 1.9 | 2682.4 | 2.551111 | 12.63171 | 86.17196 | 1.196323 | 13.82804 | 91.34857 | 2716.103 | 2.519455 | 12.47497 | 85.10268 | 2.422344 | 14.89732 | 83.73973 | 0.03165587 | 98.75913
20 obrotów
794 | 2.582 | 5.1 | 150 |  | 158.6 | 160 |  | 6842.8 | 4121.3 | 6853.7 | 10.9 | 2732.4 | 2.504319 | 12.40002 | 84.5914 | 3.008577 | 15.4086 | 80.47469 | 2802.693 | 2.441509 | 12.08902 | 82.46979 | 5.441184 | 17.53021 | 68.9611 | 0.06280991 | 97.49194
BA20_O30B
150 obrotów
795 | 2.582 | 5.1 | 150 |  | 152.6 | 172 |  | 6846.4 | 4175.1 | 6849.1 | 2.7 | 2674 | 2.560359 | 12.67751 | 86.48435 | 0.8381482 | 13.51565 | 93.79869 | 2696.665 | 2.53884 | 12.57096 | 85.75747 | 1.671572 | 14.24253 | 88.26352 | 0.02151899 | 99.15953
796 | 2.582 | 5.1 | 150 |  | 153.3 | 165 |  | 6847.8 | 4168.3 | 6850.3 | 2.5 | 2682 | 2.553244 | 12.64228 | 86.24401 | 1.113716 | 13.75599 | 91.90377 | 2709.035 | 2.527764 | 12.51611 | 85.38334 | 2.100545 | 14.61666 | 85.6291 | 0.02547991 | 99.00206
Średnia | 2.582 | 5.1 | 150 | #DIV/0! | 152.95 | 168.5 | #DIV/0! | 6847.1 | 4171.7 | 6849.7 | 2.6 | 2678 | 2.556801 | 12.65989 | 86.36418 | 0.9759322 | 13.63582 | 92.85123 | 2702.85 | 2.533302 | 12.54353 | 85.57041 | 1.886058 | 14.42959 | 86.94631 | 0.02349945 | 99.08079 | #DIV/0! | #DIV/0! | #DIV/0! | #DIV/0! | #DIV/0! | #DIV/0! | #DIV/0! | #DIV/0! | #DIV/0! | #DIV/0! | #DIV/0! | #DIV/0! | #DIV/0! | #DIV/0! | #DIV/0! | #DIV/0! | #DIV/0! | #DIV/0! | #DIV/0! | #DIV/0! | #DIV/0! | #DIV/0! | #DIV/0! | #DIV/0! | #DIV/0! | #DIV/0!
$A$18:$A$19 | 2 | 2 | 2 | 0 | 2 | 2 | 0 | 2 | 2 | 2 | 2 | 2 | 2 | 2 | 2 | 2 | 2 | 2 | 2 | 2 | 2 | 2 | 2 | 2 | 2 | 2 | 2 | 0 | 0 | 0 | 0 | 0 | 0 | 0 | 0 | 0 | 0 | 0 | 0 | 0 | 0 | 0 | 0 | 0 | 0 | 0 | 0 | 0 | 0 | 0 | 0 | 0 | 0
50 obrotów
797 | 2.582 | 5.1 | 150 |  | 154.9 | 170 |  | 6844.9 | 4159.7 | 6848.6 | 3.7 | 2688.9 | 2.545613 | 12.60449 | 85.98627 | 1.409239 | 14.01373 | 89.94387 | 2737.309 | 2.500595 | 12.38158 | 84.46561 | 3.152804 | 15.53439 | 79.70436 | 0.04501884 | 98.23151
20 obrotów
798 | 2.582 | 5.1 | 150 |  | 159.9 | 172 |  | 6843.8 | 4110.5 | 6859.8 | 16 | 2749.3 | 2.489288 | 12.3256 | 84.0837 | 3.590698 | 15.9163 | 77.44012 | 2825.666 | 2.422013 | 11.99249 | 81.81126 | 6.196248 | 18.18874 | 65.9336 | 0.06727531 | 97.29741
Z15x15 | Próbki walcowe z prasy żyratorowej wysokości 150 mm i średnicy 150 mm; Zageszczanie do ustalonej gęstości
BA20_G35/50
799 | 2.582 | 5.1 | 150 |  | 158.3 | 161 |  | 6837.3 | 4124.9 | 6847 | 9.7 | 2722.1 | 2.511774 | 12.43694 | 84.84323 | 2.71983 | 15.15677 | 82.05535 | 2797.392 | 2.44417 | 12.1022 | 82.55967 | 5.338129 | 17.44033 | 69.39204 | 0.06760449 | 97.3085
800 | 2.582 | 5.1 | 150 |  | 158.6 | 160 |  | 6843.9 | 4118.4 | 6854.2 | 10.3 | 2735.8 | 2.501608 | 12.3866 | 84.49985 | 3.113544 | 15.50015 | 79.91281 | 2802.693 | 2.441901 | 12.09097 | 82.48305 | 5.425983 | 17.51695 | 69.02438 | 0.05970719 | 97.61325
801 | 2.582 | 5.1 | 150 |  | 158.4 | 161 |  | 6846.7 | 4124.3 | 6855.8 | 9.1 | 2731.5 | 2.506571 | 12.41118 | 84.6675 | 2.921321 | 15.3325 | 80.94687 | 2799.159 | 2.445985 | 12.11119 | 82.62098 | 5.26783 | 17.37902 | 69.68856 | 0.06058686 | 97.58288
Średnia | 2.582 | 5.1 | 150 | #DIV/0! | 158.4333 | 160.6667 | #DIV/0! | 6842.633 | 4122.533 | 6852.333 | 9.7 | 2729.8 | 2.506651 | 12.41157 | 84.67019 | 2.918232 | 15.32981 | 80.97168 | 2799.748 | 2.444018 | 12.10145 | 82.55457 | 5.343981 | 17.44543 | 69.36833 | 0.06263285 | 97.50154 | #DIV/0! | #DIV/0! | #DIV/0! | #DIV/0! | #DIV/0! | #DIV/0! | #DIV/0! | #DIV/0! | #DIV/0! | #DIV/0! | #DIV/0! | #DIV/0! | #DIV/0! | #DIV/0! | #DIV/0! | #DIV/0! | #DIV/0! | #DIV/0! | #DIV/0! | #DIV/0! | #DIV/0! | #DIV/0! | #DIV/0! | #DIV/0! | #DIV/0! | #DIV/0!
$A$28:$A$30 | 3 | 3 | 3 | 0 | 3 | 3 | 0 | 3 | 3 | 3 | 3 | 3 | 3 | 3 | 3 | 3 | 3 | 3 | 3 | 3 | 3 | 3 | 3 | 3 | 3 | 3 | 3 | 0 | 0 | 0 | 0 | 0 | 0 | 0 | 0 | 0 | 0 | 0 | 0 | 0 | 0 | 0 | 0 | 0 | 0 | 0 | 0 | 0 | 0 | 0 | 0 | 0 | 0
BA20_O30B
802 | 2.582 | 5.1 | 150 |  | 158.5 | 170 |  | 6841.2 | 4133.3 | 6849.8 | 8.6 | 2716.5 | 2.518388 | 12.46969 | 85.06663 | 2.463686 | 14.93337 | 83.50215 | 2800.926 | 2.442478 | 12.09382 | 82.50253 | 5.403649 | 17.49747 | 69.11754 | 0.07590985 | 96.98578
803 | 2.582 | 5.1 | 150 |  | 158.7 | 170 |  | 6845.3 | 4130.4 | 6853.6 | 8.3 | 2723.2 | 2.513697 | 12.44646 | 84.90819 | 2.645348 | 15.09181 | 82.47163 | 2804.46 | 2.440862 | 12.08582 | 82.44794 | 5.466242 | 17.55206 | 68.85698 | 0.07283549 | 97.10246
804 | 2.582 | 5.1 | 150 |  | 158.6 | 170 |  | 6846.8 | 4118.1 | 6857.7 | 10.9 | 2739.6 | 2.499197 | 12.37466 | 84.4184 | 3.206934 | 15.5816 | 79.41845 | 2802.693 | 2.442936 | 12.09609 | 82.518 | 5.385909 | 17.482 | 69.19169 | 0.05626113 | 97.74883
811 | 2.582 | 5.1 | 150 |  | 158.6 | 170 |  | 6849.5 | 4121.1 | 6856.7 | 7.2 | 2735.6 | 2.503838 | 12.39765 | 84.57518 | 3.027177 | 15.42482 | 80.37464 | 2802.693 | 2.443899 | 12.10086 | 82.55054 | 5.348598 | 17.44946 | 69.34806 | 0.05993909 | 97.60611
812 | 2.582 | 5.1 | 150 |  | 158.6 | 170 |  | 6846.3 | 4111.9 | 6854.1 | 7.8 | 2742.2 | 2.496645 | 12.36203 | 84.3322 | 3.30577 | 15.6678 | 78.90087 | 2802.693 | 2.442757 | 12.09521 | 82.51198 | 5.392818 | 17.48802 | 69.16279 | 0.0538876 | 97.8416
Średnia | 2.582 | 5.1 | 150 | #DIV/0! | 158.625 | 170 | #DIV/0! | 6846.975 | 4120.375 | 6855.525 | 8.55 | 2735.15 | 2.503344 | 12.3952 | 84.55849 | 3.046307 | 15.44151 | 80.2914 | 2803.135 | 2.442614 | 12.09449 | 82.50711 | 5.398392 | 17.49289 | 69.13988 | 0.06073083 | 97.57475 | #DIV/0! | #DIV/0! | #DIV/0! | #DIV/0! | #DIV/0! | #DIV/0! | #DIV/0! | #DIV/0! | #DIV/0! | #DIV/0! | #DIV/0! | #DIV/0! | #DIV/0! | #DIV/0! | #DIV/0! | #DIV/0! | #DIV/0! | #DIV/0! | #DIV/0! | #DIV/0! | #DIV/0! | #DIV/0! | #DIV/0! | #DIV/0! | #DIV/0! | #DIV/0!
$A$35:$A$38 | 4 | 4 | 4 | 0 | 4 | 4 | 0 | 4 | 4 | 4 | 4 | 4 | 4 | 4 | 4 | 4 | 4 | 4 | 4 | 4 | 4 | 4 | 4 | 4 | 4 | 4 | 4 | 0 | 0 | 0 | 0 | 0 | 0 | 0 | 0 | 0 | 0 | 0 | 0 | 0 | 0 | 0 | 0 | 0 | 0 | 0 | 0 | 0 | 0 | 0 | 0 | 0 | 0
BA20_MP10/20
805 | 2.582 | 5.1 | 150 |  | 158.6 | 163 |  | 6841.7 | 4123.5 | 6853.7 | 12 | 2730.2 | 2.505934 | 12.40802 | 84.64595 | 2.946025 | 15.35405 | 80.81271 | 2802.693 | 2.441116 | 12.08708 | 82.45654 | 5.456384 | 17.54346 | 68.89791 | 0.06481748 | 97.41344
806 | 2.582 | 5.1 | 150 |  | 158.4 | 168 |  | 6843 | 4120.2 | 6856 | 13 | 2735.8 | 2.501279 | 12.38498 | 84.48874 | 3.126285 | 15.51126 | 79.84506 | 2799.159 | 2.444663 | 12.10464 | 82.57633 | 5.319024 | 17.42367 | 69.47242 | 0.05661654 | 97.7365
807 | 2.582 | 5.1 | 150 |  | 158.5 | 165 |  | 6842.2 | 4121.5 | 6857.4 | 15.2 | 2735.9 | 2.500896 | 12.38307 | 84.47577 | 3.14115 | 15.52423 | 79.76614 | 2800.926 | 2.442835 | 12.09559 | 82.51459 | 5.389822 | 17.48541 | 69.17532 | 0.0580607 | 97.6784
Średnia | 2.582 | 5.1 | 150 | #DIV/0! | 158.5 | 165.3333 | #DIV/0! | 6842.3 | 4121.733 | 6855.7 | 13.4 | 2733.967 | 2.502703 | 12.39202 | 84.53682 | 3.071153 | 15.46318 | 80.1413 | 2800.926 | 2.442871 | 12.09577 | 82.51582 | 5.38841 | 17.48418 | 69.18188 | 0.05983157 | 97.60945 | #DIV/0! | #DIV/0! | #DIV/0! | #DIV/0! | #DIV/0! | #DIV/0! | #DIV/0! | #DIV/0! | #DIV/0! | #DIV/0! | #DIV/0! | #DIV/0! | #DIV/0! | #DIV/0! | #DIV/0! | #DIV/0! | #DIV/0! | #DIV/0! | #DIV/0! | #DIV/0! | #DIV/0! | #DIV/0! | #DIV/0! | #DIV/0! | #DIV/0! | #DIV/0!
$A$42:$A$44 | 3 | 3 | 3 | 0 | 3 | 3 | 0 | 3 | 3 | 3 | 3 | 3 | 3 | 3 | 3 | 3 | 3 | 3 | 3 | 3 | 3 | 3 | 3 | 3 | 3 | 3 | 3 | 0 | 0 | 0 | 0 | 0 | 0 | 0 | 0 | 0 | 0 | 0 | 0 | 0 | 0 | 0 | 0 | 0 | 0 | 0 | 0 | 0 | 0 | 0 | 0 | 0 | 0
BA20_N20/30
808 | 2.582 | 5.1 | 150 |  | 158.6 | 168 |  | 6847.8 | 4122.2 | 6857.2 | 9.4 | 2735 | 2.503766 | 12.39729 | 84.57274 | 3.029977 | 15.42726 | 80.3596 | 2802.693 | 2.443293 | 12.09786 | 82.53005 | 5.37209 | 17.46995 | 69.24953 | 0.06047337 | 97.5847
809 | 2.582 | 5.1 | 150 |  | 158.6 | 165 |  | 6845.2 | 4118.1 | 6855.2 | 10 | 2737.1 | 2.500895 | 12.38307 | 84.47576 | 3.141165 | 15.52424 | 79.76606 | 2802.693 | 2.442365 | 12.09326 | 82.49872 | 5.408019 | 17.50128 | 69.0993 | 0.05853016 | 97.65963
810 | 2.582 | 5.1 | 150 |  | 158.6 | 165 |  | 6846.3 | 4124 | 6856.8 | 10.5 | 2732.8 | 2.505233 | 12.40455 | 84.62228 | 2.973171 | 15.37772 | 80.66573 | 2802.693 | 2.442757 | 12.09521 | 82.51198 | 5.392818 | 17.48802 | 69.16279 | 0.0624753 | 97.50621
Średnia | 2.582 | 5.1 | 150 | #DIV/0! | 158.6 | 166 | #DIV/0! | 6846.433 | 4121.433 | 6856.4 | 9.966667 | 2734.967 | 2.503298 | 12.39497 | 84.55693 | 3.048104 | 15.44307 | 80.26379 | 2802.693 | 2.442805 | 12.09544 | 82.51358 | 5.390976 | 17.48642 | 69.17054 | 0.06049294 | 97.58351 | #DIV/0! | #DIV/0! | #DIV/0! | #DIV/0! | #DIV/0! | #DIV/0! | #DIV/0! | #DIV/0! | #DIV/0! | #DIV/0! | #DIV/0! | #DIV/0! | #DIV/0! | #DIV/0! | #DIV/0! | #DIV/0! | #DIV/0! | #DIV/0! | #DIV/0! | #DIV/0! | #DIV/0! | #DIV/0! | #DIV/0! | #DIV/0! | #DIV/0! | #DIV/0!
$A$48:$A$50 | 3 | 3 | 3 | 0 | 3 | 3 | 0 | 3 | 3 | 3 | 3 | 3 | 3 | 3 | 3 | 3 | 3 | 3 | 3 | 3 | 3 | 3 | 3 | 3 | 3 | 3 | 3 | 0 | 0 | 0 | 0 | 0 | 0 | 0 | 0 | 0 | 0 | 0 | 0 | 0 | 0 | 0 | 0 | 0 | 0 | 0 | 0 | 0 | 0 | 0 | 0 | 0 | 0
Z15x08 | Próbki walcowe wysokości 150 mm i średnicy 80 mm wycięte z próbek średnicy 150 mm
BA20_G35/50
799 | 2.582 | 5.1 | 78.9 |  | 158.3 | 161 |  | 1909.3 | 1153.5 | 1910.9 | 1.6 | 757.4 | 2.520861 | 12.48193 | 85.15017 | 2.367899 | 14.84983 | 84.05437 | 773.9712 | 2.466888 | 12.21469 | 83.32705 | 4.458263 | 16.67295 | 73.2605 | 0.05397319 | 97.85894
800 | 2.582 | 5.1 | 78.9 |  | 158.6 | 160 |  | 1929 | 1164.6 | 1930.4 | 1.4 | 765.8 | 2.518934 | 12.47239 | 85.0851 | 2.442508 | 14.9149 | 83.62371 | 775.438 | 2.487626 | 12.31737 | 84.02757 | 3.655058 | 15.97243 | 77.11646 | 0.03130805 | 98.75709
801 | 2.582 | 5.1 | 78.9 |  | 158.4 | 161 |  | 1921.6 | 1159.1 | 1923 | 1.4 | 763.9 | 2.515513 | 12.45545 | 84.96951 | 2.575039 | 15.03049 | 82.8679 | 774.4601 | 2.481212 | 12.28561 | 83.81091 | 3.903474 | 16.18909 | 75.88824 | 0.0343002 | 98.63645
Średnia | 2.582 | 5.1 | 78.9 | #DIV/0! | 158.4333 | 160.6667 | #DIV/0! | 1919.967 | 1159.067 | 1921.433 | 1.466667 | 762.3667 | 2.518436 | 12.46993 | 85.06826 | 2.461815 | 14.93174 | 83.51533 | 774.6231 | 2.478575 | 12.27256 | 83.72184 | 4.005598 | 16.27816 | 75.42173 | 0.03986048 | 98.41749 | #DIV/0! | #DIV/0! | #DIV/0! | #DIV/0! | #DIV/0! | #DIV/0! | #DIV/0! | #DIV/0! | #DIV/0! | #DIV/0! | #DIV/0! | #DIV/0! | #DIV/0! | #DIV/0! | #DIV/0! | #DIV/0! | #DIV/0! | #DIV/0! | #DIV/0! | #DIV/0! | #DIV/0! | #DIV/0! | #DIV/0! | #DIV/0! | #DIV/0! | #DIV/0!
$A$55:$A$57 | 3 | 3 | 3 | 0 | 3 | 3 | 0 | 3 | 3 | 3 | 3 | 3 | 3 | 3 | 3 | 3 | 3 | 3 | 3 | 3 | 3 | 3 | 3 | 3 | 3 | 3 | 3 | 0 | 0 | 0 | 0 | 0 | 0 | 0 | 0 | 0 | 0 | 0 | 0 | 0 | 0 | 0 | 0 | 0 | 0 | 0 | 0 | 0 | 0 | 0 | 0 | 0 | 0
BA20_O30B
802 | 2.582 | 5.1 | 78.9 |  | 158.5 | 170 |  | 1932.2 | 1172.9 | 1933.5 | 1.3 | 760.6 | 2.540363 | 12.5785 | 85.80891 | 1.612592 | 14.19109 | 88.63659 | 774.9491 | 2.493325 | 12.34559 | 84.22006 | 3.434346 | 15.77994 | 78.236 | 0.04703769 | 98.14839
803 | 2.582 | 5.1 | 78.9 |  | 158.7 | 170 |  | 1934.8 | 1170.8 | 1936.1 | 1.3 | 765.3 | 2.528159 | 12.51807 | 85.39668 | 2.085248 | 14.60332 | 85.72072 | 775.9269 | 2.493534 | 12.34662 | 84.22711 | 3.426265 | 15.77289 | 78.2775 | 0.03462506 | 98.63042
804 | 2.582 | 5.1 | 78.9 |  | 158.6 | 170 |  | 1938.7 | 1172.74 | 1939.42 | 0.72 | 766.68 | 2.528695 | 12.52072 | 85.4148 | 2.064479 | 14.5852 | 85.84539 | 775.438 | 2.500135 | 12.37931 | 84.4501 | 3.170586 | 15.5499 | 79.61024 | 0.02855969 | 98.87058
811 | 2.582 | 5.1 | 78.9 |  | 158.6 | 170 |  | 1935.26 | 1168.62 | 1935.6 | 0.34 | 766.98 | 2.523221 | 12.49362 | 85.22989 | 2.276493 | 14.77011 | 84.58716 | 775.438 | 2.495699 | 12.35735 | 84.30026 | 3.342399 | 15.69974 | 78.71049 | 0.02752169 | 98.90926
812 | 2.582 | 5.1 | 78.9 |  | 158.6 | 170 |  | 1925.98 | 1160.34 | 1926.54 | 0.56 | 766.2 | 2.513678 | 12.44637 | 84.90754 | 2.646093 | 15.09246 | 82.46745 | 775.438 | 2.483732 | 12.29809 | 83.89602 | 3.805894 | 16.10398 | 76.36676 | 0.02994607 | 98.80868
Średnia | 2.582 | 5.1 | 78.9 | #DIV/0! | 158.6 | 170 | #DIV/0! | 1933.388 | 1169.08 | 1934.232 | 0.844 | 765.152 | 2.526823 | 12.51145 | 85.35156 | 2.136981 | 14.64844 | 85.45146 | 775.438 | 2.493285 | 12.34539 | 84.21871 | 3.435898 | 15.78129 | 78.2402 | 0.03353804 | 98.67347 | #DIV/0! | #DIV/0! | #DIV/0! | #DIV/0! | #DIV/0! | #DIV/0! | #DIV/0! | #DIV/0! | #DIV/0! | #DIV/0! | #DIV/0! | #DIV/0! | #DIV/0! | #DIV/0! | #DIV/0! | #DIV/0! | #DIV/0! | #DIV/0! | #DIV/0! | #DIV/0! | #DIV/0! | #DIV/0! | #DIV/0! | #DIV/0! | #DIV/0! | #DIV/0!
$A$61:$A$65 | 5 | 5 | 5 | 0 | 5 | 5 | 0 | 5 | 5 | 5 | 5 | 5 | 5 | 5 | 5 | 5 | 5 | 5 | 5 | 5 | 5 | 5 | 5 | 5 | 5 | 5 | 5 | 0 | 0 | 0 | 0 | 0 | 0 | 0 | 0 | 0 | 0 | 0 | 0 | 0 | 0 | 0 | 0 | 0 | 0 | 0 | 0 | 0 | 0 | 0 | 0 | 0 | 0
BA20_MP10/20
805 | 2.582 | 5.1 | 78.9 |  | 158.6 | 163 |  | 1932.35 | 1168.75 | 1933.27 | 0.92 | 764.52 | 2.527534 | 12.51497 | 85.37556 | 2.109465 | 14.62444 | 85.57575 | 775.438 | 2.491947 | 12.33876 | 84.17349 | 3.487741 | 15.82651 | 77.96266 | 0.03558708 | 98.59202
806 | 2.582 | 5.1 | 78.9 |  | 158.4 | 168 |  | 1931.04 | 1169.08 | 1932.1 | 1.06 | 763.02 | 2.530786 | 12.53107 | 85.48541 | 1.983518 | 14.51459 | 86.33432 | 774.4601 | 2.493401 | 12.34597 | 84.22264 | 3.431393 | 15.77736 | 78.25116 | 0.03738413 | 98.52283
807 | 2.582 | 5.1 | 78.9 |  | 158.5 | 165 |  | 1927.37 | 1165.03 | 1928.7 | 1.33 | 763.67 | 2.523826 | 12.49661 | 85.25032 | 2.25307 | 14.74968 | 84.72462 | 774.9491 | 2.487093 | 12.31473 | 84.00953 | 3.675735 | 15.99047 | 77.01296 | 0.03673322 | 98.54454
Średnia | 2.582 | 5.1 | 78.9 | #DIV/0! | 158.5 | 165.3333 | #DIV/0! | 1930.253 | 1167.62 | 1931.357 | 1.103333 | 763.7367 | 2.527382 | 12.51422 | 85.37043 | 2.115351 | 14.62957 | 85.5449 | 774.9491 | 2.490813 | 12.33315 | 84.13522 | 3.531623 | 15.86478 | 77.74226 | 0.03656814 | 98.55313 | #DIV/0! | #DIV/0! | #DIV/0! | #DIV/0! | #DIV/0! | #DIV/0! | #DIV/0! | #DIV/0! | #DIV/0! | #DIV/0! | #DIV/0! | #DIV/0! | #DIV/0! | #DIV/0! | #DIV/0! | #DIV/0! | #DIV/0! | #DIV/0! | #DIV/0! | #DIV/0! | #DIV/0! | #DIV/0! | #DIV/0! | #DIV/0! | #DIV/0! | #DIV/0!
$A$69:$A$71 | 3 | 3 | 3 | 0 | 3 | 3 | 0 | 3 | 3 | 3 | 3 | 3 | 3 | 3 | 3 | 3 | 3 | 3 | 3 | 3 | 3 | 3 | 3 | 3 | 3 | 3 | 3 | 0 | 0 | 0 | 0 | 0 | 0 | 0 | 0 | 0 | 0 | 0 | 0 | 0 | 0 | 0 | 0 | 0 | 0 | 0 | 0 | 0 | 0 | 0 | 0 | 0 | 0
BA20_N20/30
808 | 2.582 | 5.1 | 78.9 |  | 158.6 | 168 |  | 1925.89 | 1164.6 | 1926.6 | 0.71 | 762 | 2.527415 | 12.51438 | 85.37155 | 2.114071 | 14.62845 | 85.54823 | 775.438 | 2.483616 | 12.29751 | 83.8921 | 3.810389 | 16.1079 | 76.3446 | 0.04379894 | 98.26705
809 | 2.582 | 5.1 | 78.9 |  | 158.6 | 165 |  | 1925.1 | 1163.4 | 1926.07 | 0.97 | 762.67 | 2.524159 | 12.49826 | 85.26156 | 2.24018 | 14.73844 | 84.80043 | 775.438 | 2.482597 | 12.29247 | 83.85768 | 3.849846 | 16.14232 | 76.1506 | 0.04156157 | 98.35345
810 | 2.582 | 5.1 | 78.9 |  | 158.6 | 165 |  | 1924.03 | 1163.36 | 1925.26 | 1.23 | 761.9 | 2.525305 | 12.50394 | 85.30029 | 2.195772 | 14.69971 | 85.06248 | 775.438 | 2.481217 | 12.28564 | 83.81107 | 3.903287 | 16.18893 | 75.88915 | 0.04408804 | 98.25415
Średnia | 2.582 | 5.1 | 78.9 | #DIV/0! | 158.6 | 166 | #DIV/0! | 1925.007 | 1163.787 | 1925.977 | 0.97 | 762.19 | 2.525626 | 12.50553 | 85.31113 | 2.183341 | 14.68887 | 85.13705 | 775.438 | 2.482477 | 12.29187 | 83.85362 | 3.854507 | 16.14638 | 76.12812 | 0.04314951 | 98.29155 | #DIV/0! | #DIV/0! | #DIV/0! | #DIV/0! | #DIV/0! | #DIV/0! | #DIV/0! | #DIV/0! | #DIV/0! | #DIV/0! | #DIV/0! | #DIV/0! | #DIV/0! | #DIV/0! | #DIV/0! | #DIV/0! | #DIV/0! | #DIV/0! | #DIV/0! | #DIV/0! | #DIV/0! | #DIV/0! | #DIV/0! | #DIV/0! | #DIV/0! | #DIV/0!
$A$75:$A$77 | 3 | 3 | 3 | 0 | 3 | 3 | 0 | 3 | 3 | 3 | 3 | 3 | 3 | 3 | 3 | 3 | 3 | 3 | 3 | 3 | 3 | 3 | 3 | 3 | 3 | 3 | 3 | 0 | 0 | 0 | 0 | 0 | 0 | 0 | 0 | 0 | 0 | 0 | 0 | 0 | 0 | 0 | 0 | 0 | 0 | 0 | 0 | 0 | 0 | 0 | 0 | 0 | 0
P10 | Płyty do koleinowania grubości 100 mm
BA20_G35/50
1 | 2.582 | 5.1 | 180 | 500 | 100 | 160 |  | 22107 | 13308 | 22136 | 29 | 8828 | 2.504191 | 12.39939 | 84.5871 | 3.013509 | 15.4129 | 80.44814 | 9000 | 2.456333 | 12.16243 | 82.97054 | 4.867028 | 17.02946 | 71.41994 | 0.04785788 | 98.08889 | [22 empty] | 3.682 | 5.852667 | 12.438
2 | 2.582 | 5.1 | 180 | 500 | 100 | 160 |  | 22101 | 13328.8 | 22138.5 | 37.5 | 8809.7 | 2.508712 | 12.42178 | 84.7398 | 2.83842 | 15.2602 | 81.39985 | 9000 | 2.455667 | 12.15913 | 82.94803 | 4.892848 | 17.05197 | 71.30627 | 0.05304532 | 97.88556 | [22 empty] | 3.645333 | 5.850667 | 12.154
Średnia | 2.582 | 5.1 | 180 | 500 | 100 | 160 | #DIV/0! | 22104 | 13318.4 | 22137.25 | 33.25 | 8818.85 | 2.506452 | 12.41059 | 84.66345 | 2.925964 | 15.33655 | 80.92399 | 9000 | 2.456 | 12.16078 | 82.95929 | 4.879938 | 17.04071 | 71.3631 | 0.0504516 | 97.98722 | #DIV/0! | #DIV/0! | #DIV/0! | #DIV/0! | #DIV/0! | #DIV/0! | #DIV/0! | #DIV/0! | #DIV/0! | #DIV/0! | #DIV/0! | #DIV/0! | #DIV/0! | #DIV/0! | #DIV/0! | #DIV/0! | #DIV/0! | #DIV/0! | #DIV/0! | #DIV/0! | #DIV/0! | #DIV/0! | 3.663667 | 5.851667 | 12.296 | #DIV/0!
$A$82:$A$83 | 2 | 2 | 2 | 2 | 2 | 2 | 0 | 2 | 2 | 2 | 2 | 2 | 2 | 2 | 2 | 2 | 2 | 2 | 2 | 2 | 2 | 2 | 2 | 2 | 2 | 2 | 2 | 0 | 0 | 0 | 0 | 0 | 0 | 0 | 0 | 0 | 0 | 0 | 0 | 0 | 0 | 0 | 0 | 0 | 0 | 0 | 0 | 0 | 0 | 2 | 2 | 2 | 0
BA20_O30B
1 | 2.582 | 5.1 | 180 | 500 | 100 | 170 |  | 22098 | 13304 | 22115.5 | 17.5 | 8811.5 | 2.507859 | 12.41755 | 84.71099 | 2.871454 | 15.28901 | 81.21883 | 9000 | 2.455333 | 12.15748 | 82.93677 | 4.905758 | 17.06323 | 71.24954 | 0.05252571 | 97.90556 | [22 empty] | 2.959333 | 3.790667 | 6.256667
2 | 2.582 | 5.1 | 180 | 500 | 100 | 170 |  | 22082.5 | 13308.6 | 22109.5 | 27 | 8800.9 | 2.509118 | 12.42379 | 84.75353 | 2.822681 | 15.24647 | 81.48633 | 9000 | 2.453611 | 12.14895 | 82.87859 | 4.972459 | 17.12141 | 70.95765 | 0.05550727 | 97.78778 | [22 empty] | 2.886667 | 3.916 | 5.812
Średnia | 2.582 | 5.1 | 180 | 500 | 100 | 170 | #DIV/0! | 22090.25 | 13306.3 | 22112.5 | 22.25 | 8806.2 | 2.508489 | 12.42067 | 84.73226 | 2.847068 | 15.26774 | 81.35258 | 9000 | 2.454472 | 12.15321 | 82.90768 | 4.939108 | 17.09232 | 71.1036 | 0.05401649 | 97.84667 | #DIV/0! | #DIV/0! | #DIV/0! | #DIV/0! | #DIV/0! | #DIV/0! | #DIV/0! | #DIV/0! | #DIV/0! | #DIV/0! | #DIV/0! | #DIV/0! | #DIV/0! | #DIV/0! | #DIV/0! | #DIV/0! | #DIV/0! | #DIV/0! | #DIV/0! | #DIV/0! | #DIV/0! | #DIV/0! | 2.923 | 3.853333 | 6.034333 | #DIV/0!
$A$87:$A$88 | 2 | 2 | 2 | 2 | 2 | 2 | 0 | 2 | 2 | 2 | 2 | 2 | 2 | 2 | 2 | 2 | 2 | 2 | 2 | 2 | 2 | 2 | 2 | 2 | 2 | 2 | 2 | 0 | 0 | 0 | 0 | 0 | 0 | 0 | 0 | 0 | 0 | 0 | 0 | 0 | 0 | 0 | 0 | 0 | 0 | 0 | 0 | 0 | 0 | 2 | 2 | 2 | 0
BA20_MP10/20
1 | 2.582 | 5.1 | 180 | 500 | 100 | 170 |  | 21693.5 | 13034.6 | 21721.5 | 28 | 8686.9 | 2.497266 | 12.3651 | 84.35318 | 3.28172 | 15.64682 | 79.02629 | 9000 | 2.410389 | 11.93494 | 81.41862 | 6.646441 | 18.58138 | 64.23063 | 0.08687711 | 96.52111 | [22 empty] | 1.6 | 2.28 | 2.953333 | 3.693333
2 | 2.582 | 5.1 | 180 | 500 | 100 | 170 |  | 21637 | 12984 | 21680 | 43 | 8696 | 2.488155 | 12.31999 | 84.04544 | 3.634567 | 15.95456 | 77.21926 | 9000 | 2.404111 | 11.90385 | 81.20657 | 6.889577 | 18.79343 | 63.3405 | 0.08404436 | 96.62222 | [22 empty] | 2.126667 | 2.28 | 2.74 | 3.493333
Średnia | 2.582 | 5.1 | 180 | 500 | 100 | 170 | #DIV/0! | 21665.25 | 13009.3 | 21700.75 | 35.5 | 8691.45 | 2.492711 | 12.34255 | 84.19931 | 3.458143 | 15.80069 | 78.12277 | 9000 | 2.40725 | 11.91939 | 81.3126 | 6.768009 | 18.6874 | 63.78556 | 0.08546074 | 96.57167 | #DIV/0! | #DIV/0! | #DIV/0! | #DIV/0! | #DIV/0! | #DIV/0! | #DIV/0! | #DIV/0! | #DIV/0! | #DIV/0! | #DIV/0! | #DIV/0! | #DIV/0! | #DIV/0! | #DIV/0! | #DIV/0! | #DIV/0! | #DIV/0! | #DIV/0! | #DIV/0! | #DIV/0! | #DIV/0! | 1.863333 | 2.28 | 2.846667 | 3.593333
$A$92:$A$93 | 2 | 2 | 2 | 2 | 2 | 2 | 0 | 2 | 2 | 2 | 2 | 2 | 2 | 2 | 2 | 2 | 2 | 2 | 2 | 2 | 2 | 2 | 2 | 2 | 2 | 2 | 2 | 0 | 0 | 0 | 0 | 0 | 0 | 0 | 0 | 0 | 0 | 0 | 0 | 0 | 0 | 0 | 0 | 0 | 0 | 0 | 0 | 0 | 0 | 2 | 2 | 2 | 2
BA20_N20/30
3 | 2.582 | 5.1 | 180 | 500 | 100 | 165 |  | 21804 | 13123 | 21824 | 20 | 8701 | 2.505919 | 12.40795 | 84.64546 | 2.946597 | 15.35454 | 80.80961 | 9000 | 2.422667 | 11.99573 | 81.83334 | 6.170927 | 18.16666 | 66.03157 | 0.08325219 | 96.67778 | [22 empty] | 2.273333 | 3.2 | 4.386667 | 5.76
4 | 2.582 | 5.1 | 180 | 500 | 100 | 165 |  | 21764 | 13094.2 | 21797 | 33 | 8702.8 | 2.500804 | 12.38262 | 84.4727 | 3.144681 | 15.5273 | 79.74741 | 9000 | 2.418222 | 11.97372 | 81.68322 | 6.343059 | 18.31678 | 65.37023 | 0.08258212 | 96.69778 | [22 empty] | 3.146667 | 4.086667 | 5.433333 | 6.906667
Średnia | 2.582 | 5.1 | 180 | 500 | 100 | 165 | #DIV/0! | 21784 | 13108.6 | 21810.5 | 26.5 | 8701.9 | 2.503362 | 12.39529 | 84.55908 | 3.045639 | 15.44092 | 80.27851 | 9000 | 2.420444 | 11.98472 | 81.75828 | 6.256993 | 18.24172 | 65.7009 | 0.08291715 | 96.68778 | #DIV/0! | #DIV/0! | #DIV/0! | #DIV/0! | #DIV/0! | #DIV/0! | #DIV/0! | #DIV/0! | #DIV/0! | #DIV/0! | #DIV/0! | #DIV/0! | #DIV/0! | #DIV/0! | #DIV/0! | #DIV/0! | #DIV/0! | #DIV/0! | #DIV/0! | #DIV/0! | #DIV/0! | #DIV/0! | 2.71 | 3.643333 | 4.91 | 6.333333
$A$97:$A$98 | 2 | 2 | 2 | 2 | 2 | 2 | 0 | 2 | 2 | 2 | 2 | 2 | 2 | 2 | 2 | 2 | 2 | 2 | 2 | 2 | 2 | 2 | 2 | 2 | 2 | 2 | 2 | 0 | 0 | 0 | 0 | 0 | 0 | 0 | 0 | 0 | 0 | 0 | 0 | 0 | 0 | 0 | 0 | 0 | 0 | 0 | 0 | 0 | 0 | 2 | 2 | 2 | 2